## Feuil1
Wavelength, nm | T nu sapphire-2f | R nu sapphire-2f
249.99 | 82.88162 | 15.0427
299.99 | 84.1639 | 14.55231
350 | 84.99523 | 14.28603
399.98 | 85.06953 | 14.16158
450.02 | 85.37082 | 14.13539
499.99 | 85.53111 | 14.06163
549.98 | 85.66344 | 14.00459
600 | 85.74028 | 13.94962
650 | 85.79802 | 13.93555
699.98 | 85.8462 | 13.91127
749.99 | 85.93615 | 13.83154
800.01 | 85.93333 | 13.8547
850.01 | 85.98027 | 13.83398
900.01 | 86.02969 | 13.80495
949.98 | 86.08466 | 13.75457
1000.02 | 85.99206 | 13.75533
1049.98 | 86.01754 | 13.74235
1100.02 | 86.05466 | 13.72975
1149.97 | 86.08304 | 13.72506
1199.97 | 86.11749 | 13.70073
1250.05 | 86.12431 | 13.69
1299.98 | 86.15228 | 13.68231
1349.96 | 86.17535 | 13.66284
1400.04 | 86.19396 | 13.64559
1450.03 | 86.22633 | 13.6301
1500.05 | 86.07328 | 13.749
1549.95 | 86.15527 | 13.70915
1599.99 | 86.21712 | 13.66584
1649.98 | 86.2334 | 13.61283
1700.03 | 86.27412 | 13.5787
1749.96 | 86.29598 | 13.5459
1800.01 | 86.34348 | 13.5089
1850.03 | 86.37266 | 13.47455
1899.97 | 86.41238 | 13.44608
1950.04 | 86.43769 | 13.42509
2000.04 | 86.47753 | 13.36707
2050.05 | 86.50323 | 13.33823
2099.97 | 86.53129 | 13.3055
2150.03 | 86.57503 | 13.26773
2199.95 | 86.60972 | 13.23806
2250.03 | 86.63605 | 13.19466
2299.96 | 86.6891 | 13.17063
2350.04 | 86.71866 | 13.13541
2400.03 | 86.73361 | 13.0942
2450.01 | 86.51828 | 13.32865
2499.92 | 86.58367 | 13.26347
2550.09 | 86.65417 | 13.33488
2599.98 | 86.49167 | 13.27362
2649.91 | 86.77091 | 13.24869
2700.01 | 86.81475 | 13.2117
2750.09 | 86.90774 | 13.11038
2799.98 | 86.92318 | 13.09126
2849.94 | 86.84712 | 13.02828
2899.89 | 86.95261 | 13.00224
2950.05 | 86.84497 | 12.99903
3000.05 | 86.91028 | 12.98886
3050.03 | 86.89764 | 12.91374
3099.92 | 86.9321 | 12.79471
3149.97 | 87.01871 | 12.77812
3199.96 | 87.13749 | 12.67567
3250.07 | 87.2785 | 12.5314
3300 | 87.30576 | 12.64192
3350.07 | 87.45565 | 12.52076
3400.09 | 87.25138 | 12.43547
3449.93 | 87.35876 | 12.48237
3499.9 | 87.24685 | 12.39439
3549.91 | 87.34952 | 12.30014
3600.08 | 87.67082 | 12.32394
3649.96 | 87.67364 | 12.25279
3700.08 | 87.59291 | 12.13215
3750.1 | 87.59797 | 12.01208
3800.04 | 87.79172 | 11.98549
3850.11 | 87.94417 | 11.96886
3900.11 | 87.77249 | 12.0133
3950.09 | 87.79565 | 11.98976
4000.04 | 87.61542 | 11.90087
4049.97 | 87.7057 | 11.71632
4099.96 | 87.69283 | 11.67143
4149.93 | 87.72258 | 11.67329
4200.03 | 87.80732 | 11.55748
4250.01 | 88.17136 | 11.24841
4299.96 | 87.53951 | 11.56142
4349.92 | 87.74802 | 11.33954
4400.03 | 87.33263 | 11.47476
4449.99 | 87.00292 | 11.37792
4499.92 | 87.23694 | 11.00467
4549.96 | 86.50428 | 11.21107
4600.1 | 86.57787 | 11.23792
4650 | 85.96489 | 10.67891
4700.08 | 85.28754 | 10.55846
4750.1 | 85.46914 | 10.62298
4800 | 85.27299 | 10.31113
4850.04 | 85.53489 | 10.7776
4899.94 | 83.98913 | 9.612611
4949.99 | 84.59248 | 10.80081
5000.02 | 83.45592 | 9.845558
5049.9 | 81.69839 | 11.83031
5100 | 81.11696 | 10.27905
5150.04 | 82.46391 | 11.07988
5199.88 | 80.41414 | 18.41394

## Feuil2
CERTUS Substrate Index — comparaison 3 lois (Polynomial, Sellmeier 3-pôles, Spline n B-spline LSQ).
RMSE (non pondéré) calculé sur la fenêtre de fit, vs n brut.
Zone de fit (données): λ = [250.0, 4200.0] nm
n(λ) évalué sur toute la bande mesurée: λ = [250.0, 5199.9] nm
=== n (T nu sapphire-2f) ===
RMSE Polynomial: 0.00286248
RMSE Spline n (B-spline LSQ): 0.00736196
RMSE Sellmeier 3-pôles: 0.0181943
--- Polynomial ---
Loi (ajustement): n(λ) = a0 + a1/λ + a2/λ² + a3/λ³ + a4/λ⁴ + a5·λ + a6·√λ (λ en µm pour l’évaluation ; longueurs d’onde du fichier en nm).
Coefficients: a0=1.93702875 ; a1=-0.289146537 ; a2=0.215375812 ; a3=-0.0696479172 ; a4=0.00856651001 ; a5=-0.0487759737 ; a6=0
source interne: analytic-polynomial-6
--- Spline n (B-spline LSQ) ---
Loi (ajustement): régression polynomiale par morceaux (B-spline cubique, moindres carrés pondérés 1/λ en nm) ; au plus 5 sites λ (µm), nœuds adaptés puis réduction par fusion ; hors fenêtre de fit : prolongement affine (pente au bord).
Coefficients B-spline (LSQ, scipy) :
• degré k = 3
• fenêtre de fit λ (nm) : [299.9900, 4149.9300]
• vecteur nœuds t (nm), n_t = 9 : [[ 299.99, 299.99, 299.99, 299.99, 324.99, 4149.93, 4149.93, 4149.93, 4149.93]]
• coefficients B-spline c, n_c = 5 : [[1.829968303, 1.795027453, 1.683432182, 1.791253338, 1.656402365]]
source interne: analytic-bspline-lsq-nc5
--- Sellmeier 3-pôles ---
Loi (ajustement): Sellmeier standard n² = 1 + Σ(Bi·λ²/(λ²−Ci)) (λ en µm, Ci en µm² ; forme compatible littérature/catalogues).
Coefficients standard: B1=-132.729394 ; C1=4.99039876e-07 µm² ; B2=199.999941 ; C2=0.00366140468 µm² ; B3=-65.32139 ; C3=0.00999211637 µm²
source interne: analytic-sellmeier-3term-standard
=== n (R nu sapphire-2f) ===
RMSE Polynomial: 0.00226812
RMSE Spline n (B-spline LSQ): 0.00274117
RMSE Sellmeier 3-pôles: 0.0224312
--- Polynomial ---
Loi (ajustement): n(λ) = a0 + a1/λ + a2/λ² + a3/λ³ + a4/λ⁴ + a5·λ + a6·√λ (λ en µm pour l’évaluation ; longueurs d’onde du fichier en nm).
Coefficients: a0=1.22275879 ; a1=0.207089558 ; a2=-0.0568869246 ; a3=0.00688389268 ; a4=0 ; a5=-0.167119494 ; a6=0.533695865
source interne: analytic-polynomial-6
--- Spline n (B-spline LSQ) ---
Loi (ajustement): régression polynomiale par morceaux (B-spline cubique, moindres carrés pondérés 1/λ en nm) ; au plus 5 sites λ (µm), nœuds adaptés puis réduction par fusion ; hors fenêtre de fit : prolongement affine (pente au bord).
Coefficients B-spline (LSQ, scipy) :
• degré k = 3
• fenêtre de fit λ (nm) : [299.9900, 4149.9300]
• vecteur nœuds t (nm), n_t = 9 : [[ 299.99, 299.99, 299.99, 299.99, 324.99, 4149.93, 4149.93, 4149.93, 4149.93]]
• coefficients B-spline c, n_c = 5 : [[1.778176002, 1.766772935, 1.715420161, 1.752916887, 1.654365103]]
source interne: analytic-bspline-lsq-nc5
--- Sellmeier 3-pôles ---
Loi (ajustement): Sellmeier standard n² = 1 + Σ(Bi·λ²/(λ²−Ci)) (λ en µm, Ci en µm² ; forme compatible littérature/catalogues).
Coefficients standard: B1=-98.2846348 ; C1=1e-15 µm² ; B2=-99.7747991 ; C2=1e-15 µm² ; B3=200 ; C3=0.000154338561 µm²
source interne: analytic-sellmeier-3term-standard
=== Tableau (TSV) ===
λ (nm) | n (T nu sapphire-2f) (Raw) | n (T nu sapphire-2f) (Polynomial) | n (T nu sapphire-2f) (Spline n (B-spline LSQ)) | n (T nu sapphire-2f) (Sellmeier 3-pôles) | n (R nu sapphire-2f) (Raw) | n (R nu sapphire-2f) (Polynomial) | n (R nu sapphire-2f) (Spline n (B-spline LSQ)) | n (R nu sapphire-2f) (Sellmeier 3-pôles)
λ (nm) | — | 0.002862 | 0.007362 | 0.018194 | — | 0.002268 | 0.002741 | 0.022431
250 | 1.8817 | 1.9499 | 2.0396 | 1.7214 | 1.7978 | 1.8066 | 1.8466 | 1.8536
300 | 1.83 | 1.8297 | 1.83 | 1.8089 | 1.7782 | 1.7781 | 1.7782 | 1.8122
350 | 1.7962 | 1.7984 | 1.7915 | 1.8191 | 1.7678 | 1.7679 | 1.7651 | 1.7869
400 | 1.7934 | 1.7871 | 1.7874 | 1.8115 | 1.7626 | 1.7632 | 1.7632 | 1.7702
450 | 1.7814 | 1.7807 | 1.7835 | 1.8003 | 1.7618 | 1.7604 | 1.7614 | 1.7587
500 | 1.775 | 1.7757 | 1.7799 | 1.7894 | 1.7586 | 1.7583 | 1.7597 | 1.7505
550 | 1.7698 | 1.7715 | 1.7764 | 1.7799 | 1.7562 | 1.7565 | 1.7581 | 1.7443
600 | 1.7666 | 1.7678 | 1.7732 | 1.7718 | 1.7542 | 1.7549 | 1.7565 | 1.7396
650 | 1.7642 | 1.7646 | 1.7701 | 1.765 | 1.7538 | 1.7534 | 1.755 | 1.736
700 | 1.7622 | 1.762 | 1.7672 | 1.7593 | 1.7526 | 1.7521 | 1.7536 | 1.7331
750 | 1.7586 | 1.7598 | 1.7645 | 1.7544 | 1.7494 | 1.7509 | 1.7522 | 1.7307
800 | 1.759 | 1.758 | 1.762 | 1.7504 | 1.7494 | 1.7498 | 1.7509 | 1.7288
850 | 1.757 | 1.7565 | 1.7596 | 1.7469 | 1.7494 | 1.7489 | 1.7497 | 1.7272
900 | 1.755 | 1.7553 | 1.7573 | 1.744 | 1.7482 | 1.748 | 1.7485 | 1.7259
950 | 1.753 | 1.7543 | 1.7553 | 1.7414 | 1.7462 | 1.7472 | 1.7474 | 1.7248
1000 | 1.7566 | 1.7534 | 1.7534 | 1.7392 | 1.7462 | 1.7464 | 1.7464 | 1.7238
1050 | 1.7554 | 1.7527 | 1.7516 | 1.7373 | 1.7458 | 1.7457 | 1.7454 | 1.723
1100 | 1.7542 | 1.752 | 1.7499 | 1.7356 | 1.7454 | 1.7451 | 1.7444 | 1.7222
1150 | 1.753 | 1.7515 | 1.7484 | 1.7341 | 1.7454 | 1.7445 | 1.7435 | 1.7216
1200 | 1.7514 | 1.7509 | 1.747 | 1.7328 | 1.7442 | 1.7439 | 1.7426 | 1.721
1250 | 1.7514 | 1.7504 | 1.7457 | 1.7316 | 1.7438 | 1.7433 | 1.7417 | 1.7206
1300 | 1.7502 | 1.7499 | 1.7445 | 1.7306 | 1.7434 | 1.7428 | 1.7409 | 1.7201
1350 | 1.749 | 1.7494 | 1.7434 | 1.7296 | 1.7426 | 1.7422 | 1.7401 | 1.7197
1400 | 1.7486 | 1.7489 | 1.7424 | 1.7288 | 1.7422 | 1.7417 | 1.7394 | 1.7194
1450 | 1.747 | 1.7484 | 1.7415 | 1.728 | 1.7414 | 1.7411 | 1.7387 | 1.7191
1500 | 1.7534 | 1.7479 | 1.7407 | 1.7273 | 1.7414 | 1.7405 | 1.738 | 1.7188
1550 | 1.7498 | 1.7473 | 1.74 | 1.7267 | 1.7414 | 1.7399 | 1.7373 | 1.7186
1600 | 1.7474 | 1.7467 | 1.7393 | 1.7262 | 1.7414 | 1.7393 | 1.7366 | 1.7183
1650 | 1.747 | 1.7461 | 1.7387 | 1.7256 | 1.7406 | 1.7387 | 1.736 | 1.7181
1700 | 1.7454 | 1.7454 | 1.7382 | 1.7252 | 1.7394 | 1.738 | 1.7353 | 1.7179
1750 | 1.7442 | 1.7447 | 1.7377 | 1.7247 | 1.7382 | 1.7374 | 1.7347 | 1.7177
1800 | 1.7426 | 1.7439 | 1.7373 | 1.7243 | 1.7366 | 1.7366 | 1.7341 | 1.7176
1850 | 1.7414 | 1.7432 | 1.7369 | 1.724 | 1.735 | 1.7359 | 1.7334 | 1.7174
1900 | 1.7398 | 1.7423 | 1.7365 | 1.7236 | 1.7342 | 1.7351 | 1.7328 | 1.7173
1950 | 1.7386 | 1.7415 | 1.7362 | 1.7233 | 1.7334 | 1.7343 | 1.7322 | 1.7172
2000 | 1.737 | 1.7406 | 1.7359 | 1.723 | 1.731 | 1.7335 | 1.7315 | 1.7171
2050.1 | 1.7362 | 1.7396 | 1.7356 | 1.7227 | 1.7298 | 1.7326 | 1.7309 | 1.7169
2100 | 1.735 | 1.7387 | 1.7353 | 1.7225 | 1.7286 | 1.7317 | 1.7302 | 1.7168
2150 | 1.733 | 1.7377 | 1.735 | 1.7223 | 1.727 | 1.7307 | 1.7295 | 1.7168
2199.9 | 1.7318 | 1.7366 | 1.7347 | 1.722 | 1.7258 | 1.7297 | 1.7288 | 1.7167
2250 | 1.7306 | 1.7355 | 1.7344 | 1.7218 | 1.7238 | 1.7287 | 1.7281 | 1.7166
2300 | 1.7286 | 1.7344 | 1.7341 | 1.7216 | 1.723 | 1.7276 | 1.7273 | 1.7165
2350 | 1.7274 | 1.7333 | 1.7338 | 1.7215 | 1.7218 | 1.7265 | 1.7266 | 1.7164
2400 | 1.727 | 1.7321 | 1.7335 | 1.7213 | 1.7202 | 1.7254 | 1.7258 | 1.7164
2450 | 1.735 | 1.7309 | 1.7331 | 1.7211 | 1.7202 | 1.7242 | 1.7249 | 1.7163
2499.9 | 1.7326 | 1.7297 | 1.7326 | 1.721 | 1.7202 | 1.723 | 1.724 | 1.7162
2550.1 | 1.7298 | 1.7284 | 1.7322 | 1.7208 | 1.7202 | 1.7217 | 1.7231 | 1.7162
2600 | 1.7342 | 1.7271 | 1.7316 | 1.7207 | 1.7202 | 1.7204 | 1.7221 | 1.7161
2649.9 | 1.7262 | 1.7258 | 1.7311 | 1.7206 | 1.7202 | 1.7191 | 1.7211 | 1.7161
2700 | 1.7246 | 1.7244 | 1.7304 | 1.7205 | 1.7202 | 1.7177 | 1.7201 | 1.716
2750.1 | 1.7218 | 1.723 | 1.7297 | 1.7203 | 1.7202 | 1.7163 | 1.719 | 1.716
2800 | 1.7206 | 1.7216 | 1.7289 | 1.7202 | 1.7202 | 1.7149 | 1.7178 | 1.716
2849.9 | 1.7218 | 1.7202 | 1.728 | 1.7201 | 1.7182 | 1.7134 | 1.7166 | 1.7159
2899.9 | 1.7198 | 1.7188 | 1.7271 | 1.72 | 1.717 | 1.7119 | 1.7153 | 1.7159
2950.1 | 1.7206 | 1.7173 | 1.726 | 1.72 | 1.7154 | 1.7103 | 1.7139 | 1.7158
3000.1 | 1.7198 | 1.7158 | 1.7249 | 1.7199 | 1.7138 | 1.7088 | 1.7125 | 1.7158
3050 | 1.7182 | 1.7143 | 1.7236 | 1.7198 | 1.7114 | 1.7071 | 1.711 | 1.7158
3099.9 | 1.7162 | 1.7127 | 1.7222 | 1.7197 | 1.7085 | 1.7055 | 1.7094 | 1.7157
3150 | 1.7134 | 1.7112 | 1.7207 | 1.7196 | 1.7065 | 1.7038 | 1.7078 | 1.7157
3200 | 1.7105 | 1.7096 | 1.7191 | 1.7196 | 1.7041 | 1.7021 | 1.7061 | 1.7157
3250.1 | 1.7093 | 1.708 | 1.7174 | 1.7195 | 1.7017 | 1.7003 | 1.7043 | 1.7157
3300 | 1.7069 | 1.7064 | 1.7155 | 1.7194 | 1.6989 | 1.6985 | 1.7024 | 1.7156
3350.1 | 1.7045 | 1.7047 | 1.7135 | 1.7194 | 1.6969 | 1.6967 | 1.7004 | 1.7156
3400.1 | 1.7021 | 1.7031 | 1.7113 | 1.7193 | 1.6953 | 1.6948 | 1.6984 | 1.7156
3449.9 | 1.7005 | 1.7014 | 1.7089 | 1.7192 | 1.6937 | 1.6929 | 1.6962 | 1.7156
3499.9 | 1.6997 | 1.6997 | 1.7064 | 1.7192 | 1.6913 | 1.691 | 1.6939 | 1.7155
3549.9 | 1.6977 | 1.698 | 1.7038 | 1.7191 | 1.6889 | 1.689 | 1.6916 | 1.7155
3600.1 | 1.6953 | 1.6963 | 1.7009 | 1.7191 | 1.6865 | 1.687 | 1.6891 | 1.7155
3650 | 1.6925 | 1.6946 | 1.6979 | 1.719 | 1.6841 | 1.685 | 1.6865 | 1.7155
3700.1 | 1.6901 | 1.6928 | 1.6947 | 1.719 | 1.6825 | 1.6829 | 1.6839 | 1.7155
3750.1 | 1.6877 | 1.691 | 1.6913 | 1.719 | 1.6805 | 1.6809 | 1.6811 | 1.7154
3800 | 1.6865 | 1.6893 | 1.6877 | 1.7189 | 1.6781 | 1.6788 | 1.6782 | 1.7154
3850.1 | 1.6857 | 1.6875 | 1.6839 | 1.7189 | 1.6761 | 1.6766 | 1.6751 | 1.7154
3900.1 | 1.6869 | 1.6857 | 1.6799 | 1.7188 | 1.6749 | 1.6744 | 1.672 | 1.7154
3950.1 | 1.6857 | 1.6839 | 1.6756 | 1.7188 | 1.6713 | 1.6722 | 1.6687 | 1.7154
4000 | 1.6853 | 1.682 | 1.6712 | 1.7188 | 1.6693 | 1.67 | 1.6653 | 1.7154
4050 | 1.6837 | 1.6802 | 1.6665 | 1.7187 | 1.6665 | 1.6677 | 1.6618 | 1.7154
4100 | 1.6829 | 1.6784 | 1.6616 | 1.7187 | 1.6637 | 1.6654 | 1.6582 | 1.7153
4149.9 | 1.6845 | 1.6765 | 1.6564 | 1.7187 | 1.6621 | 1.6631 | 1.6544 | 1.7153
4200 | 1.6845 | 1.6746 | 1.6511 | 1.7186 | 1.6584 | 1.6608 | 1.6505 | 1.7153
4250 | 1.6865 | 1.6727 | 1.6458 | 1.7186 | 1.6552 | 1.6584 | 1.6466 | 1.7153
4300 | 1.6885 | 1.6708 | 1.6405 | 1.7186 | 1.654 | 1.656 | 1.6428 | 1.7153
4349.9 | 1.6913 | 1.6689 | 1.6352 | 1.7185 | 1.6528 | 1.6536 | 1.6389 | 1.7153
4400 | 1.6989 | 1.667 | 1.63 | 1.7185 | 1.65 | 1.6511 | 1.635 | 1.7153
4450 | 1.7085 | 1.6651 | 1.6247 | 1.7185 | 1.6468 | 1.6487 | 1.6312 | 1.7153
4499.9 | 1.7194 | 1.6632 | 1.6194 | 1.7185 | 1.6411 | 1.6462 | 1.6273 | 1.7153
4550 | 1.7282 | 1.6612 | 1.6141 | 1.7184 | 1.6383 | 1.6436 | 1.6234 | 1.7152
4600.1 | 1.739 | 1.6593 | 1.6088 | 1.7184 | 1.625 | 1.6411 | 1.6196 | 1.7152
4650 | 1.749 | 1.6573 | 1.6035 | 1.7184 | 1.6214 | 1.6385 | 1.6157 | 1.7152
4700.1 | 1.7606 | 1.6554 | 1.5982 | 1.7184 | 1.6194 | 1.6359 | 1.6118 | 1.7152
4750.1 | 1.775 | 1.6534 | 1.5929 | 1.7183 | 1.6194 | 1.6332 | 1.608 | 1.7152
4800 | 1.7914 | 1.6514 | 1.5876 | 1.7183 | 1.6194 | 1.6306 | 1.6041 | 1.7152
4850 | 1.8091 | 1.6494 | 1.5824 | 1.7183 | 1.6194 | 1.6279 | 1.6002 | 1.7152
4899.9 | 1.828 | 1.6474 | 1.5771 | 1.7183 | 1.6194 | 1.6252 | 1.5964 | 1.7152
4950 | 1.8481 | 1.6454 | 1.5718 | 1.7183 | 1.6194 | 1.6225 | 1.5925 | 1.7152
5000 | 1.8695 | 1.6434 | 1.5665 | 1.7182 | 1.6194 | 1.6197 | 1.5887 | 1.7152
5049.9 | 1.8922 | 1.6414 | 1.5612 | 1.7182 | 1.6194 | 1.617 | 1.5848 | 1.7152
5100 | 1.9167 | 1.6393 | 1.5559 | 1.7182 | 1.6194 | 1.6142 | 1.5809 | 1.7152
5150 | 1.9425 | 1.6373 | 1.5506 | 1.7182 | 1.6194 | 1.6114 | 1.5771 | 1.7151
5199.9 | 1.9697 | 1.6353 | 1.5454 | 1.7182 | 1.6194 | 1.6085 | 1.5732 | 1.7151

## Feuil3
λ (nm) | n (T nu sapphire-2f) (Polynomial) | n (R nu sapphire-2f) (Polynomial)
λ (nm) | 0.002749 | 0.002277 | 0.002434333
250 | 1.9497 | 1.8065 | 1.854233
300 | 1.8297 | 1.7781 | 1.7953
350 | 1.7985 | 1.7679 | 1.7781
400 | 1.7872 | 1.7632 | 1.7712
450 | 1.7808 | 1.7604 | 1.7672
500 | 1.7758 | 1.7583 | 1.764133
550 | 1.7715 | 1.7565 | 1.7615
600 | 1.7678 | 1.7549 | 1.7592
650 | 1.7646 | 1.7534 | 1.757133
700 | 1.762 | 1.7521 | 1.7554
750 | 1.7598 | 1.7509 | 1.753867
800 | 1.758 | 1.7498 | 1.752533
850 | 1.7565 | 1.7489 | 1.751433
900 | 1.7553 | 1.748 | 1.750433
950 | 1.7542 | 1.7472 | 1.749533
1000 | 1.7534 | 1.7464 | 1.748733
1050 | 1.7527 | 1.7457 | 1.748033
1100 | 1.752 | 1.7451 | 1.7474
1150 | 1.7515 | 1.7445 | 1.746833
1200 | 1.7509 | 1.7439 | 1.746233
1250 | 1.7504 | 1.7433 | 1.745667
1300 | 1.75 | 1.7428 | 1.7452
1350 | 1.7495 | 1.7422 | 1.744633
1400 | 1.749 | 1.7417 | 1.744133
1450 | 1.7484 | 1.7411 | 1.743533
1500 | 1.7479 | 1.7405 | 1.742967
1550 | 1.7473 | 1.7399 | 1.742367
1600 | 1.7467 | 1.7393 | 1.741767
1650 | 1.7461 | 1.7387 | 1.741167
1700 | 1.7454 | 1.738 | 1.740467
1750 | 1.7447 | 1.7373 | 1.739767
1800 | 1.744 | 1.7366 | 1.739067
1850 | 1.7432 | 1.7359 | 1.738333
1900 | 1.7424 | 1.7351 | 1.737533
1950 | 1.7415 | 1.7343 | 1.7367
2000 | 1.7406 | 1.7334 | 1.7358
2050.1 | 1.7397 | 1.7325 | 1.7349
2100 | 1.7387 | 1.7316 | 1.733967
2150 | 1.7377 | 1.7307 | 1.733033
2199.9 | 1.7366 | 1.7297 | 1.732
2250 | 1.7355 | 1.7286 | 1.7309
2300 | 1.7344 | 1.7276 | 1.729867
2350 | 1.7333 | 1.7265 | 1.728767
2400 | 1.7321 | 1.7253 | 1.727567
2450 | 1.7309 | 1.7242 | 1.726433
2499.9 | 1.7296 | 1.7229 | 1.725133
2550.1 | 1.7284 | 1.7217 | 1.723933
2600 | 1.7271 | 1.7204 | 1.722633
2649.9 | 1.7257 | 1.7191 | 1.7213
2700 | 1.7244 | 1.7177 | 1.719933
2750.1 | 1.723 | 1.7163 | 1.718533
2800 | 1.7216 | 1.7149 | 1.717133
2849.9 | 1.7201 | 1.7134 | 1.715633
2899.9 | 1.7187 | 1.7119 | 1.714167
2950.1 | 1.7172 | 1.7103 | 1.7126
3000.1 | 1.7157 | 1.7087 | 1.711033
3050 | 1.7142 | 1.7071 | 1.709467
3099.9 | 1.7126 | 1.7055 | 1.707867
3150 | 1.7111 | 1.7038 | 1.706233
3200 | 1.7095 | 1.7021 | 1.704567
3250.1 | 1.7079 | 1.7003 | 1.702833
3300 | 1.7062 | 1.6985 | 1.701067
3350.1 | 1.7046 | 1.6967 | 1.699333
3400.1 | 1.7029 | 1.6948 | 1.6975
3449.9 | 1.7012 | 1.693 | 1.695733
3499.9 | 1.6996 | 1.691 | 1.693867
3549.9 | 1.6978 | 1.6891 | 1.692
3600.1 | 1.6961 | 1.6871 | 1.6901
3650 | 1.6944 | 1.6851 | 1.6882
3700.1 | 1.6926 | 1.683 | 1.6862
3750.1 | 1.6908 | 1.681 | 1.684267
3800 | 1.6891 | 1.6789 | 1.6823
3850.1 | 1.6872 | 1.6767 | 1.6802
3900.1 | 1.6854 | 1.6746 | 1.6782
3950.1 | 1.6836 | 1.6724 | 1.676133
4000 | 1.6818 | 1.6701 | 1.674
4050 | 1.6799 | 1.6679 | 1.6719
4100 | 1.6781 | 1.6656 | 1.669767
4149.9 | 1.6762 | 1.6633 | 1.6676
4200 | 1.6743 | 1.661 | 1.665433
4250 | 1.6724 | 1.6586 | 1.6632
4300 | 1.6705 | 1.6562 | 1.660967
4349.9 | 1.6686 | 1.6538 | 1.658733
4400 | 1.6667 | 1.6514 | 1.6565
4450 | 1.6647 | 1.6489 | 1.654167
4499.9 | 1.6628 | 1.6464 | 1.651867
4550 | 1.6609 | 1.6439 | 1.649567
4600.1 | 1.6589 | 1.6414 | 1.647233
4650 | 1.6569 | 1.6388 | 1.644833
4700.1 | 1.6549 | 1.6362 | 1.642433
4750.1 | 1.6529 | 1.6336 | 1.640033
4800 | 1.651 | 1.6309 | 1.6376
4850 | 1.649 | 1.6283 | 1.6352
4899.9 | 1.6469 | 1.6256 | 1.6327
4950 | 1.6449 | 1.6229 | 1.630233
5000 | 1.6429 | 1.6201 | 1.6277
5049.9 | 1.6409 | 1.6174 | 1.625233
5100 | 1.6388 | 1.6146 | 1.622667
5150 | 1.6368 | 1.6118 | 1.620133
5199.9 | 1.6347 | 1.609 | 1.617567

## Feuil4
λ (nm) | n
250 | 1.854233
300 | 1.7953
350 | 1.7781
400 | 1.7712
450 | 1.7672
500 | 1.764133
550 | 1.7615
600 | 1.7592
650 | 1.757133
700 | 1.7554
750 | 1.753867
800 | 1.752533
850 | 1.751433
900 | 1.750433
950 | 1.749533
1000 | 1.748733
1050 | 1.748033
1100 | 1.7474
1150 | 1.746833
1200 | 1.746233
1250 | 1.745667
1300 | 1.7452
1350 | 1.744633
1400 | 1.744133
1450 | 1.743533
1500 | 1.742967
1550 | 1.742367
1600 | 1.741767
1650 | 1.741167
1700 | 1.740467
1750 | 1.739767
1800 | 1.739067
1850 | 1.738333
1900 | 1.737533
1950 | 1.7367
2000 | 1.7358
2050.1 | 1.7349
2100 | 1.733967
2150 | 1.733033
2199.9 | 1.732
2250 | 1.7309
2300 | 1.729867
2350 | 1.728767
2400 | 1.727567
2450 | 1.726433
2499.9 | 1.725133
2550.1 | 1.723933
2600 | 1.722633
2649.9 | 1.7213
2700 | 1.719933
2750.1 | 1.718533
2800 | 1.717133
2849.9 | 1.715633
2899.9 | 1.714167
2950.1 | 1.7126
3000.1 | 1.711033
3050 | 1.709467
3099.9 | 1.707867
3150 | 1.706233
3200 | 1.704567
3250.1 | 1.702833
3300 | 1.701067
3350.1 | 1.699333
3400.1 | 1.6975
3449.9 | 1.695733
3499.9 | 1.693867
3549.9 | 1.692
3600.1 | 1.6901
3650 | 1.6882
3700.1 | 1.6862
3750.1 | 1.684267
3800 | 1.6823
3850.1 | 1.6802
3900.1 | 1.6782
3950.1 | 1.676133
4000 | 1.674
4050 | 1.6719
4100 | 1.669767
4149.9 | 1.6676
4200 | 1.665433
4250 | 1.6632
4300 | 1.660967
4349.9 | 1.658733
4400 | 1.6565
4450 | 1.654167
4499.9 | 1.651867
4550 | 1.649567
4600.1 | 1.647233
4650 | 1.644833
4700.1 | 1.642433
4750.1 | 1.640033
4800 | 1.6376
4850 | 1.6352
4899.9 | 1.6327
4950 | 1.630233
5000 | 1.6277
5049.9 | 1.625233
5100 | 1.622667
5150 | 1.620133
5199.9 | 1.617567