## Lisez-moi
Bonne Mère 90 couches sur silice — dossier de réalisation pour Helios 800 et OMS 5100 (généré par CERTUS)
Ordre des opérations : du substrat vers l'air. Op 1 à 90 : couches 1 à 90 sur la pièce ET le témoin. Pas de précouche.
Contrôle Optique : arrêter quand T témoin, à λ de contrôle, atteint le niveau d'arrêt (onglet Stratégie), après avoir franchi le nombre
de points tournants indiqué, dans le sens indiqué. Contrôle Rate : arrêter au temps = épaisseur / vitesse (quartz ou temps) ;
pendant une couche Rate le monochromateur reste sur la dernière λ optique : le signal attendu est donné à cette λ.
Signaux : T du témoin (face arrière de la silice incluse), à λ de contrôle, sans moyenne de fente ni bruit, pour l'empilement nominal.
Le signal réel s'en écarte dès qu'une couche précédente s'écarte de son nominal : suivre le niveau d'arrêt, pas l'horloge.
Temps : calculés par Excel à partir des vitesses de l'onglet Paramètres (cellules jaunes, valeurs PROVISOIRES à remplacer).
QWOT à 600 nm : 4·n(600)·d / 600. Épaisseur optique de la règle Rate : n(550)·d.
Spectres finaux : T à achèvement de la pièce (90 couches), théorique, sans erreur ; le témoin est identique (pas de précouche).
Points tournants : extrema de T(d) dans la couche, comptés sur la courbe calculée (pas 0,1 nm), jamais déduits du QWOT.
Hypothèses du modèle de performance : incertitude d'indice ±0,010, bruit 0,025/0,05/0,10 % T, fente 2 nm ; dérive de la source non modélisée.
Règles de la stratégie (2026-10-24) : aucune couche Rate avant la couche 10 ; Rate seulement si n(550)·d ≤ 50 nm (règle du saphir).
Sources (sha256, 16 premiers caractères) : best_design_needle_swap_90_nominal.json e7a9e92b971038e0 ; modelam_s077_sapphire_rule.json c2ed9471a1261e87 ; cible_retenue_601points.csv a6a758362b38d9b1

## Graphiques
Graphiques (images). Temps calculés avec les vitesses PROVISOIRES 0,30 nm/s (H) et 0,50 nm/s (L) ; les graphiques natifs des onglets Signaux et Spectres finaux suivent les vitesses saisies.

## Paramètres
Paramètre | Valeur | Unité | Remarque
Machine | Helios 800 (pulvérisation), contrôle optique OMS 5100
Vitesse de dépôt H (Nb2O5) | 0.3 | nm/s | À RENSEIGNER : valeur provisoire, pilote toutes les colonnes de temps
Vitesse de dépôt L (SiO2) | 0.5 | nm/s | À RENSEIGNER : valeur provisoire, pilote toutes les colonnes de temps
Matériau H | H800-Nb2O5
Matériau L | H800-SiO2
Substrat (pièce et témoin) | Silice fondue (CERTUS id 0) |  | face arrière incluse dans les signaux
Indice de la silice à 450 nm | 1.465566 |  | table complète : onglet Indices
Indice de la silice à 550 nm | 1.459911
Indice de la silice à 600 nm | 1.458038
Longueur d'onde de référence des QWOT | 600 | nm | QWOT = 4·n(600)·d / 600
Nombre d'opérations | 90 |  | 90 couches, pièce et témoin, sans précouche
Couches en Optique | 75 |  | 83 %
Couches en Rate | 15 |  | règle : épaisseur optique n(550)·d ≤ 50 nm, aucune avant la couche 10
Témoin | 1 seul, jamais changé |  | reçoit les 90 couches
Précouches | aucune |  | première couche 99,6 nm
Plage de monitoring | 430–900 | nm
Fente du monochromateur | 2 | nm | fixe ; les signaux ci-joints sont calculés sans moyenne de fente
Incertitude d'indice supposée | 0.01 | unité d'indice | écart systématique par matériau, uniforme
Bruit photométrique nominal | 0.05 | % T | niveaux évalués : 0,025 / 0,05 / 0,10
Hystérésis de lecture des points tournants | 1.66 | × bruit
Performance attendue (modèle) | SEEL P95 0,2608 nm ; 0 arrêt au holdout (3 x 1 000 tirages par bruit), 1 arrêt sur 9 000 aux graines de confirmation |  | graines neuves ; dérive de la source NON modélisée
RMSE nominal pièce / cible (recalculé ici) | 1.5495 | pp | design : 1.5495 pp
Stratégie | STRAT graine 77 + affinage apparié sous la règle du saphir

## Stratégie
Op | Couche pièce | Rôle | Matériau | Épaisseur mécanique (nm) | n(600) | k(600) | QWOT à 600 nm | n(550) | Épaisseur optique n(550)·d (nm) | Mode de contrôle | λ du monochromateur (nm) (Rate : dernière λ optique) | n couche (λ monochromateur) | T témoin début (%) | T témoin arrêt = niveau d'arrêt (%) | Sens du signal à l'arrêt | Pente à l'arrêt (%T/nm) | Points tournants franchis | Points tournants (épaisseur nm ; T %) | Durée (s) | Temps cumulé fin (s) | n silice (λ monochromateur)
1 | 1 | couche pièce | H800-Nb2O5 | 99.5789 | 2.332333 | 0 | 1.548341 | 2.357884 | 234.7955 | Optique | 532 | 2.369331 | 93.22677 | 88.3532 | montant | 0.6984914 | 1 | 56.1 ; 64.014 |  |  | 1.460706
2 | 2 | couche pièce | H800-SiO2 | 84.84967 | 1.484484 | 3.25e-05 | 0.8397198 | 1.486816 | 126.1558 | Optique | 500 | 1.489902 | 92.26444 | 92.35856 | descendant | -0.09683281 | 1 | 42.9 ; 95.015 |  |  | 1.462326
3 | 3 | couche pièce | H800-Nb2O5 | 16.72813 | 2.332333 | 0 | 0.2601039 | 2.357884 | 39.443 | Optique | 704 | 2.297779 | 91.1796 | 87.89724 | descendant | -0.9418388 | 1 | 6.3 ; 93.195 |  |  | 1.455202
4 | 4 | couche pièce | H800-SiO2 | 31.01143 | 1.484484 | 3.25e-05 | 0.3069064 | 1.486816 | 46.10828 | Optique | 700 | 1.4812505 | 87.4768 | 77.74849 | descendant | -0.3103099 | 0 |  |  |  | 1.455292
5 | 5 | couche pièce | H800-Nb2O5 | 51.10043 | 2.332333 | 0 | 0.7945548 | 2.357884 | 120.4889 | Optique | 900 | 2.264553 | 94.7088 | 58.81004 | descendant | -0.6679375 | 0 |  |  |  | 1.451754
6 | 6 | couche pièce | H800-SiO2 | 162.9664 | 1.484484 | 3.25e-05 | 1.612807 | 1.486816 | 242.3011 | Optique | 665 | 1.482215 | 51.60613 | 61.59119 | descendant | -0.3650572 | 1 | 104.6 ; 79.532 |  |  | 1.456139
7 | 7 | couche pièce | H800-Nb2O5 | 84.55477 | 2.332333 | 0 | 1.314733 | 2.357884 | 199.3703 | Optique | 720 | 2.293902 | 66.51472 | 29.04635 | montant | 0.3327227 | 1 | 63.3 ; 25.704 |  |  | 1.454851
8 | 8 | couche pièce | H800-SiO2 | 137.9369 | 1.484484 | 3.25e-05 | 1.365101 | 1.486816 | 205.0868 | Optique | 750 | 1.480102 | 24.85968 | 42.77432 | descendant | -0.2378665 | 1 | 114.2 ; 45.896 |  |  | 1.454237
9 | 9 | couche pièce | H800-Nb2O5 | 77.28415 | 2.332333 | 0 | 1.201682 | 2.357884 | 182.2271 | Optique | 690 | 2.301422 | 46.51726 | 26.90382 | montant | 0.4390409 | 1 | 50.7 ; 21.648 |  |  | 1.455524
10 | 10 | couche pièce | H800-SiO2 | 134.7343 | 1.484484 | 3.25e-05 | 1.333406 | 1.486816 | 200.3251 | Optique | 616 | 1.483857 | 80.38213 | 92.60003 | descendant | -0.2138364 | 2 | 0.2 ; 80.382 ¦ 104.0 ; 96.286 |  |  | 1.457523
11 | 11 | couche pièce | H800-Nb2O5 | 82.42217 | 2.332333 | 0 | 1.281573 | 2.357884 | 194.3419 | Optique | 611 | 2.3276865 | 90.02737 | 59.39987 | montant | 0.8565844 | 1 | 54.6 ; 48.008 |  |  | 1.45768
12 | 12 | couche pièce | H800-SiO2 | 132.635 | 1.484484 | 3.25e-05 | 1.31263 | 1.486816 | 197.2038 | Optique | 624 | 1.483562 | 66.0206 | 77.27723 | descendant | -0.3852181 | 1 | 85.8 ; 89.907 |  |  | 1.457278
13 | 13 | couche pièce | H800-Nb2O5 | 87.10062 | 2.332333 | 0 | 1.354318 | 2.357884 | 205.3732 | Optique | 620 | 2.324096 | 73.02605 | 65.72502 | montant | 1.336767 | 1 | 46.2 ; 40.506 |  |  | 1.457399
14 | 14 | couche pièce | H800-SiO2 | 156.0964 | 1.484484 | 3.25e-05 | 1.544818 | 1.486816 | 232.0867 | Optique | 600 | 1.484484 | 89.11829 | 75.10344 | montant | 0.2059714 | 2 | 28.4 ; 93.999 ¦ 129.4 ; 72.295 |  |  | 1.458038
15 | 15 | couche pièce | H800-Nb2O5 | 229.0029 | 2.332333 | 0 | 3.560741 | 2.357884 | 539.9624 | Optique | 486 | 2.406468 | 91.87285 | 71.92575 | descendant | -0.7151677 | 4 | 47.2 ; 64.466 ¦ 97.7 ; 92.288 ¦ 148.2 ; 64.466 ¦ 198.7 ; 92.288 |  |  | 1.463134
16 | 16 | couche pièce | H800-SiO2 | 13.07276 | 1.484484 | 3.25e-05 | 0.1293754 | 1.486816 | 19.43679 | Rate | 486 | 1.4909465 | 71.92575 | 70.60426 | descendant | -0.01875692 | 0 |  |  |  | 1.463134
17 | 17 | couche pièce | H800-Nb2O5 | 116.9609 | 2.332333 | 0 | 1.818612 | 2.357884 | 275.7802 | Optique | 460 | 2.434518 | 68.03555 | 77.47081 | montant | 0.7101036 | 2 | 46.0 ; 89.731 ¦ 93.2 ; 68.006 |  |  | 1.464833
18 | 18 | couche pièce | H800-SiO2 | 166.7208 | 1.484484 | 3.25e-05 | 1.649962 | 1.486816 | 247.8831 | Optique | 550 | 1.486816 | 76.59473 | 76.80121 | descendant | -0.09159627 | 1 | 84.7 ; 95.405 |  |  | 1.459911
19 | 19 | couche pièce | H800-Nb2O5 | 118.3726 | 2.332333 | 0 | 1.840563 | 2.357884 | 279.109 | Optique | 560 | 2.352102 | 85.45063 | 86.00621 | descendant | -0.82242 | 2 | 42.1 ; 62.229 ¦ 101.6 ; 94.104 |  |  | 1.4595
20 | 20 | couche pièce | H800-SiO2 | 18.64445 | 1.484484 | 3.25e-05 | 0.1845159 | 1.486816 | 27.72086 | Rate | 560 | 1.4862985 | 86.00621 | 82.72454 | descendant | -0.1245376 | 0 |  |  |  | 1.4595
21 | 21 | couche pièce | H800-Nb2O5 | 208.1206 | 2.332333 | 0 | 3.236043 | 2.357884 | 490.7242 | Optique | 480 | 2.41239 | 92.12164 | 89.52438 | descendant | -0.5937144 | 5 | 0.8 ; 92.145 ¦ 50.5 ; 64.48 ¦ 100.3 ; 92.145 ¦ 150.0 ; 64.48 ¦ 199.8 ; 92.145 |  |  | 1.463502
22 | 22 | couche pièce | H800-SiO2 | 13.03421 | 1.484484 | 3.25e-05 | 0.1289938 | 1.486816 | 19.37947 | Rate | 480 | 1.491423 | 89.52438 | 87.88215 | descendant | -0.09649589 | 0 |  |  |  | 1.463502
23 | 23 | couche pièce | H800-Nb2O5 | 222.6239 | 2.332333 | 0 | 3.461553 | 2.357884 | 524.9213 | Optique | 450 | 2.447206 | 77.68279 | 66.16074 | descendant | -1.410344 | 5 | 15.7 ; 96.167 ¦ 61.7 ; 50.446 ¦ 107.7 ; 96.167 ¦ 153.7 ; 50.446 ¦ 199.6 ; 96.167 |  |  | 1.465566
24 | 24 | couche pièce | H800-SiO2 | 7.758609 | 1.484484 | 3.25e-05 | 0.07678354 | 1.486816 | 11.53562 | Rate | 450 | 1.4941095 | 66.16074 | 63.91319 | descendant | -0.2302253 | 0 |  |  |  | 1.465566
25 | 25 | couche pièce | H800-Nb2O5 | 230.6035 | 2.332333 | 0 | 3.585628 | 2.357884 | 543.7363 | Optique | 560 | 2.352102 | 82.51398 | 76.59126 | montant | 0.7613764 | 4 | 21.4 ; 93.376 ¦ 80.9 ; 63.967 ¦ 140.4 ; 93.376 ¦ 200.0 ; 63.967 |  |  | 1.4595
26 | 26 | couche pièce | H800-SiO2 | 167.2455 | 1.484484 | 3.25e-05 | 1.655156 | 1.486816 | 248.6634 | Optique | 540 | 1.4873635 | 75.41527 | 71.90742 | montant | 0.1785324 | 2 | 58.8 ; 93.149 ¦ 149.6 ; 70.316 |  |  | 1.460344
27 | 27 | couche pièce | H800-Nb2O5 | 26.72643 | 2.332333 | 0 | 0.4155662 | 2.357884 | 63.01781 | Optique | 530 | 2.370694 | 90.04894 | 83.68194 | descendant | -0.6978843 | 1 | 7.9 ; 91.658 |  |  | 1.460799
28 | 28 | couche pièce | H800-SiO2 | 175.1033 | 1.484484 | 3.25e-05 | 1.732921 | 1.486816 | 260.3464 | Optique | 580 | 1.4853435 | 45.81291 | 49.96367 | descendant | -0.2982067 | 2 | 12.7 ; 45.087 ¦ 110.3 ; 73.222 |  |  | 1.458735
29 | 29 | couche pièce | H800-Nb2O5 | 297.2054 | 2.332333 | 0 | 4.621214 | 2.357884 | 700.7759 | Optique | 530 | 2.370694 | 84.24483 | 82.47589 | montant | 0.7857808 | 5 | 38.0 ; 65.166 ¦ 93.9 ; 92.478 ¦ 149.7 ; 65.166 ¦ 205.6 ; 92.478 ¦ 261.5 ; 65.166 |  |  | 1.460799
30 | 30 | couche pièce | H800-SiO2 | 293.2414 | 1.484484 | 3.25e-05 | 2.902081 | 1.486816 | 435.996 | Optique | 580 | 1.4853435 | 40.35635 | 61.86558 | descendant | -0.3823818 | 3 | 78.5 ; 65.986 ¦ 176.2 ; 38.834 ¦ 273.8 ; 65.974 |  |  | 1.458735
31 | 31 | couche pièce | H800-Nb2O5 | 221.367 | 2.332333 | 0 | 3.442011 | 2.357884 | 521.9578 | Optique | 600 | 2.332333 | 58.72069 | 21.80025 | montant | 0.5556046 | 3 | 64.3 ; 15.195 ¦ 128.7 ; 58.721 ¦ 193.0 ; 15.195 |  |  | 1.458038
32 | 32 | couche pièce | H800-SiO2 | 54.21996 | 1.484484 | 3.25e-05 | 0.5365911 | 1.486816 | 80.6151 | Optique | 500 | 1.489902 | 62.54129 | 58.06133 | montant | 0.26778 | 1 | 33.6 ; 55.286 |  |  | 1.462326
33 | 33 | couche pièce | H800-Nb2O5 | 105.7437 | 2.332333 | 0 | 1.644196 | 2.357884 | 249.3313 | Optique | 600 | 2.332333 | 35.87102 | 15.65286 | montant | 0.5248178 | 2 | 6.4 ; 38.882 ¦ 70.7 ; 8.741 |  |  | 1.458038
34 | 34 | couche pièce | H800-SiO2 | 172.2783 | 1.484484 | 3.25e-05 | 1.704962 | 1.486816 | 256.1461 | Optique | 580 | 1.4853435 | 44.66543 | 35.96035 | montant | 0.3104259 | 2 | 31.9 ; 53.454 ¦ 129.6 ; 29.467 |  |  | 1.458735
35 | 35 | couche pièce | H800-Nb2O5 | 115.7322 | 2.332333 | 0 | 1.799507 | 2.357884 | 272.8832 | Optique | 560 | 2.352102 | 84.24663 | 79.69896 | montant | 1.392087 | 2 | 14.8 ; 96.236 ¦ 74.4 ; 48.678 |  |  | 1.4595
36 | 36 | couche pièce | H800-SiO2 | 318.4541 | 1.484484 | 3.25e-05 | 3.1516 | 1.486816 | 473.4827 | Optique | 600 | 1.484484 | 12.45099 | 24.25249 | descendant | -0.1475141 | 4 | 2.2 ; 12.443 ¦ 103.3 ; 25.28 ¦ 204.3 ; 12.442 ¦ 305.4 ; 25.275 |  |  | 1.458038
37 | 37 | couche pièce | H800-Nb2O5 | 86.5527 | 2.332333 | 0 | 1.345798 | 2.357884 | 204.0812 | Optique | 590 | 2.336829 | 47.65642 | 27.37689 | montant | 0.8834573 | 1 | 51.2 ; 15.347 |  |  | 1.458378
38 | 38 | couche pièce | H800-SiO2 | 55.50504 | 1.484484 | 3.25e-05 | 0.5493089 | 1.486816 | 82.52577 | Optique | 440 | 1.4951335 | 57.51182 | 72.46103 | descendant | -0.5273861 | 1 | 40.1 ; 76.937 |  |  | 1.46635
39 | 39 | couche pièce | H800-Nb2O5 | 127.8663 | 2.332333 | 0 | 1.988179 | 2.357884 | 301.494 | Optique | 500 | 2.393737 | 79.10519 | 60.56108 | descendant | -2.044807 | 3 | 7.2 ; 86.186 ¦ 59.4 ; 29.434 ¦ 111.7 ; 86.186 |  |  | 1.462326
40 | 40 | couche pièce | H800-SiO2 | 139.374 | 1.484484 | 3.25e-05 | 1.379323 | 1.486816 | 207.2235 | Optique | 460 | 1.4931535 | 66.86083 | 75.21722 | descendant | -0.5797188 | 2 | 36.6 ; 56.731 ¦ 113.6 ; 84.473 |  |  | 1.464833
41 | 41 | couche pièce | H800-Nb2O5 | 228.8827 | 2.332333 | 0 | 3.558872 | 2.357884 | 539.679 | Optique | 500 | 2.393737 | 74.80695 | 38.14985 | descendant | -1.322471 | 4 | 48.2 ; 23.098 ¦ 100.4 ; 77.369 ¦ 152.6 ; 23.098 ¦ 204.9 ; 77.369 |  |  | 1.462326
42 | 42 | couche pièce | H800-SiO2 | 30.07969 | 1.484484 | 3.25e-05 | 0.2976855 | 1.486816 | 44.72296 | Rate | 500 | 1.489902 | 38.14985 | 32.79631 | descendant | -0.02192745 | 0 |  |  |  | 1.462326
43 | 43 | couche pièce | H800-Nb2O5 | 425.7607 | 2.332333 | 0 | 6.620105 | 2.357884 | 1003.894 | Optique | 550 | 2.357884 | 94.46108 | 55.26808 | montant | 0.4236887 | 8 | 5.5 ; 96.182 ¦ 63.9 ; 52.744 ¦ 122.2 ; 96.182 ¦ 180.5 ; 52.744 ¦ 238.8 ; 96.182 ¦ 297.1 ; 52.744 ¦ 355.4 ; 96.182 ¦ 413.7 ; 52.744 |  |  | 1.459911
44 | 44 | couche pièce | H800-SiO2 | 124.5607 | 1.484484 | 3.25e-05 | 1.232723 | 1.486816 | 185.1989 | Optique | 450 | 1.4941095 | 17.90129 | 19.5522 | descendant | -0.1709225 | 1 | 70.3 ; 35.258 |  |  | 1.465566
45 | 45 | couche pièce | H800-Nb2O5 | 81.9134 | 2.332333 | 0 | 1.273662 | 2.357884 | 193.1423 | Optique | 450 | 2.447206 | 19.5522 | 30.42281 | descendant | -1.568621 | 2 | 19.3 ; 13.96 ¦ 65.3 ; 58.761 |  |  | 1.465566
46 | 46 | couche pièce | H800-SiO2 | 137.1548 | 1.484484 | 3.25e-05 | 1.357361 | 1.486816 | 203.924 | Optique | 470 | 1.49226 | 82.76558 | 74.0214 | montant | 0.3458931 | 2 | 31.9 ; 92.579 ¦ 110.6 ; 69.27 |  |  | 1.464146
47 | 47 | couche pièce | H800-Nb2O5 | 89.71655 | 2.332333 | 0 | 1.394992 | 2.357884 | 211.5412 | Optique | 460 | 2.434518 | 46.81138 | 36.96941 | montant | 1.91068 | 2 | 8.5 ; 58.47 ¦ 55.8 ; 13.985 |  |  | 1.464833
48 | 48 | couche pièce | H800-SiO2 | 72.75352 | 1.484484 | 3.25e-05 | 0.7200096 | 1.486816 | 108.1711 | Optique | 500 | 1.489902 | 36.86825 | 56.77074 | descendant | -0.3777581 | 1 | 59.2 ; 59.52 |  |  | 1.462326
49 | 49 | couche pièce | H800-Nb2O5 | 88.06678 | 2.332333 | 0 | 1.36934 | 2.357884 | 207.6512 | Optique | 470 | 2.422962 | 86.49063 | 86.21799 | montant | 1.399057 | 1 | 44.1 ; 32.254 |  |  | 1.464146
50 | 50 | couche pièce | H800-SiO2 | 149.8086 | 1.484484 | 3.25e-05 | 1.482589 | 1.486816 | 222.7377 | Optique | 470 | 1.49226 | 86.21799 | 82.97226 | montant | 0.4790154 | 2 | 13.1 ; 88.627 ¦ 91.8 ; 62.425 |  |  | 1.464146
51 | 51 | couche pièce | H800-Nb2O5 | 87.26424 | 2.332333 | 0 | 1.356862 | 2.357884 | 205.759 | Optique | 550 | 2.357884 | 44.08512 | 86.15976 | descendant | -1.317201 | 2 | 21.4 ; 36.152 ¦ 79.7 ; 91.52 |  |  | 1.459911
52 | 52 | couche pièce | H800-SiO2 | 60.36819 | 1.484484 | 3.25e-05 | 0.5974374 | 1.486816 | 89.75639 | Optique | 520 | 1.488558 | 72.42773 | 70.20262 | montant | 0.300329 | 1 | 33.5 ; 66.078 |  |  | 1.46128
53 | 53 | couche pièce | H800-Nb2O5 | 111.5069 | 2.332333 | 0 | 1.733809 | 2.357884 | 262.9205 | Optique | 510 | 2.385471 | 58.5868 | 67.74646 | montant | 1.779728 | 2 | 11.7 ; 74.829 ¦ 65.2 ; 21.788 |  |  | 1.461789
54 | 54 | couche pièce | H800-SiO2 | 65.66064 | 1.484484 | 3.25e-05 | 0.6498145 | 1.486816 | 97.62529 | Optique | 520 | 1.488558 | 72.76627 | 91.23478 | descendant | -0.1572022 | 1 | 57.9 ; 91.854 |  |  | 1.46128
55 | 55 | couche pièce | H800-Nb2O5 | 120.6425 | 2.332333 | 0 | 1.875856 | 2.357884 | 284.461 | Optique | 540 | 2.364067 | 52.70801 | 43.75309 | descendant | -1.623362 | 2 | 53.0 ; 13.411 ¦ 110.1 ; 54.768 |  |  | 1.460344
56 | 56 | couche pièce | H800-SiO2 | 71.48807 | 1.484484 | 3.25e-05 | 0.707486 | 1.486816 | 106.2896 | Optique | 660 | 1.482366 | 18.89128 | 25.28182 | descendant | -0.179771 | 1 | 51.4 ; 27.293 |  |  | 1.456268
57 | 57 | couche pièce | H800-Nb2O5 | 115.3558 | 2.332333 | 0 | 1.793655 | 2.357884 | 271.9957 | Optique | 500 | 2.393737 | 40.894 | 32.62275 | descendant | -1.459028 | 3 | 1.8 ; 41.305 ¦ 54.0 ; 8.986 ¦ 106.2 ; 41.305 |  |  | 1.462326
58 | 58 | couche pièce | H800-SiO2 | 43.05164 | 1.484484 | 3.25e-05 | 0.4260631 | 1.486816 | 64.00986 | Optique | 650 | 1.4826775 | 47.14362 | 52.34885 | descendant | -0.2130066 | 1 | 30.1 ; 53.785 |  |  | 1.456535
59 | 59 | couche pièce | H800-Nb2O5 | 255.349 | 2.332333 | 0 | 3.970392 | 2.357884 | 602.0833 | Optique | 540 | 2.364067 | 37.88947 | 50.87106 | descendant | -1.699405 | 5 | 17.3 ; 60.88 ¦ 74.4 ; 15.673 ¦ 131.5 ; 60.88 ¦ 188.6 ; 15.673 ¦ 245.7 ; 60.88 |  |  | 1.460344
60 | 60 | couche pièce | H800-SiO2 | 33.33581 | 1.484484 | 3.25e-05 | 0.3299099 | 1.486816 | 49.56422 | Rate | 540 | 1.4873635 | 50.87106 | 37.02015 | descendant | -0.2983191 | 0 |  |  |  | 1.460344
61 | 61 | couche pièce | H800-Nb2O5 | 131.3071 | 2.332333 | 0 | 2.041679 | 2.357884 | 309.6069 | Optique | 500 | 2.393737 | 43.61658 | 23.08726 | descendant | -1.037814 | 3 | 6.4 ; 48.975 ¦ 58.6 ; 11.231 ¦ 110.8 ; 48.975 |  |  | 1.462326
62 | 62 | couche pièce | H800-SiO2 | 36.0647 | 1.484484 | 3.25e-05 | 0.3569165 | 1.486816 | 53.62158 | Optique | 510 | 1.48921 | 58.02139 | 45.32453 | descendant | -0.48623 | 1 | 1.0 ; 58.037 |  |  | 1.461789
63 | 63 | couche pièce | H800-Nb2O5 | 151.2599 | 2.332333 | 0 | 2.351922 | 2.357884 | 356.6532 | Optique | 550 | 2.357884 | 95.85342 | 56.67124 | descendant | -0.8851189 | 2 | 57.5 ; 47.036 ¦ 115.8 ; 95.902 |  |  | 1.459911
64 | 64 | couche pièce | H800-SiO2 | 10.85565 | 1.484484 | 3.25e-05 | 0.1074336 | 1.486816 | 16.14035 | Rate | 550 | 1.486816 | 56.67124 | 54.74601 | descendant | -0.1200397 | 0 |  |  |  | 1.459911
65 | 65 | couche pièce | H800-Nb2O5 | 136.7462 | 2.332333 | 0 | 2.126251 | 2.357884 | 322.4317 | Optique | 510 | 2.385471 | 19.00616 | 54.6805 | montant | 1.784886 | 2 | 37.6 ; 62.793 ¦ 91.1 ; 16.172 |  |  | 1.461789
66 | 66 | couche pièce | H800-SiO2 | 28.54185 | 1.484484 | 3.25e-05 | 0.2824662 | 1.486816 | 42.43648 | Rate | 510 | 1.48921 | 54.6805 | 58.76914 | descendant | -0.2547163 | 1 | 19.8 ; 59.922 |  |  | 1.461789
67 | 67 | couche pièce | H800-Nb2O5 | 24.99955 | 2.332333 | 0 | 0.3887152 | 2.357884 | 58.94604 | Optique | 520 | 2.37781 | 48.19285 | 68.39079 | descendant | -1.726052 | 1 | 17.7 ; 75.478 |  |  | 1.46128
68 | 68 | couche pièce | H800-SiO2 | 183.5316 | 1.484484 | 3.25e-05 | 1.816332 | 1.486816 | 272.8778 | Optique | 520 | 1.488558 | 68.39079 | 63.94916 | descendant | -0.5302295 | 2 | 68.5 ; 44.918 ¦ 155.8 ; 73.117 |  |  | 1.46128
69 | 69 | couche pièce | H800-Nb2O5 | 525.8707 | 2.332333 | 0 | 8.176703 | 2.357884 | 1239.942 | Optique | 530 | 2.370694 | 91.49305 | 51.07186 | montant | 1.154274 | 9 | 52.7 ; 37.499 ¦ 108.6 ; 92.572 ¦ 164.5 ; 37.499 ¦ 220.4 ; 92.572 ¦ 276.3 ; 37.499 ¦ 332.2 ; 92.572 ¦ 388.0 ; 37.499 ¦ 443.9 ; 92.572 ¦ 499.8 ; 37.499 |  |  | 1.460799
70 | 70 | couche pièce | H800-SiO2 | 10.25753 | 1.484484 | 3.25e-05 | 0.1015143 | 1.486816 | 15.25106 | Rate | 530 | 1.4879435 | 51.07186 | 54.75261 | montant | 0.4115155 | 0 |  |  |  | 1.460799
71 | 71 | couche pièce | H800-Nb2O5 | 304.1859 | 2.332333 | 0 | 4.729751 | 2.357884 | 717.235 | Optique | 550 | 2.357884 | 39.73342 | 62.94447 | descendant | -1.555944 | 5 | 48.2 ; 92.701 ¦ 106.6 ; 38.051 ¦ 164.9 ; 92.701 ¦ 223.2 ; 38.051 ¦ 281.5 ; 92.701 |  |  | 1.459911
72 | 72 | couche pièce | H800-SiO2 | 9.563676 | 1.484484 | 3.25e-05 | 0.09464749 | 1.486816 | 14.21943 | Rate | 550 | 1.486816 | 62.94447 | 59.40334 | descendant | -0.3255133 | 0 |  |  |  | 1.459911
73 | 73 | couche pièce | H800-Nb2O5 | 123.9334 | 2.332333 | 0 | 1.927027 | 2.357884 | 292.2206 | Optique | 570 | 2.346687 | 79.80371 | 78.84995 | descendant | -0.6498043 | 2 | 60.3 ; 25.502 ¦ 121.0 ; 79.829 |  |  | 1.459108
74 | 74 | couche pièce | H800-SiO2 | 26.8879 | 1.484484 | 3.25e-05 | 0.2660977 | 1.486816 | 39.97736 | Rate | 570 | 1.485808 | 78.84995 | 68.69526 | descendant | -0.4819794 | 0 |  |  |  | 1.459108
75 | 75 | couche pièce | H800-Nb2O5 | 125.0498 | 2.332333 | 0 | 1.944386 | 2.357884 | 294.853 | Optique | 560 | 2.352102 | 79.40115 | 87.28863 | montant | 1.221641 | 2 | 18.7 ; 96.121 ¦ 78.2 ; 49.493 |  |  | 1.4595
76 | 76 | couche pièce | H800-SiO2 | 170.9462 | 1.484484 | 3.25e-05 | 1.69178 | 1.486816 | 254.1656 | Optique | 560 | 1.4862985 | 87.28863 | 81.76364 | montant | 0.2895868 | 2 | 37.7 ; 94.999 ¦ 131.9 ; 75.633 |  |  | 1.4595
77 | 77 | couche pièce | H800-Nb2O5 | 14.1669 | 2.332333 | 0 | 0.2202796 | 2.357884 | 33.40392 | Optique | 530 | 2.370694 | 71.48185 | 65.48611 | descendant | -1.839136 | 1 | 5.2 ; 75.135 |  |  | 1.460799
78 | 78 | couche pièce | H800-SiO2 | 7.354903 | 1.484484 | 3.25e-05 | 0.07278824 | 1.486816 | 10.93539 | Optique | 530 | 1.4879435 | 65.48611 | 61.74573 | descendant | -0.5232083 | 0 |  |  |  | 1.460799
79 | 79 | couche pièce | H800-Nb2O5 | 294.6218 | 2.332333 | 0 | 4.581041 | 2.357884 | 694.684 | Optique | 570 | 2.346687 | 45.14242 | 31.5829 | montant | 0.5027538 | 5 | 33.8 ; 27.375 ¦ 94.6 ; 82.447 ¦ 155.3 ; 27.375 ¦ 216.0 ; 82.447 ¦ 276.7 ; 27.375 |  |  | 1.459108
80 | 80 | couche pièce | H800-SiO2 | 26.73263 | 1.484484 | 3.25e-05 | 0.2645611 | 1.486816 | 39.7465 | Rate | 570 | 1.485808 | 31.5829 | 38.00041 | montant | 0.3450093 | 0 |  |  |  | 1.459108
81 | 81 | couche pièce | H800-Nb2O5 | 18.92826 | 2.332333 | 0 | 0.2943134 | 2.357884 | 44.63065 | Rate | 570 | 2.346687 | 38.00041 | 66.9238 | montant | 0.9524156 | 0 |  |  |  | 1.459108
82 | 82 | couche pièce | H800-SiO2 | 244.9052 | 1.484484 | 3.25e-05 | 2.423719 | 1.486816 | 364.1289 | Optique | 520 | 1.488558 | 30.15445 | 37.17461 | montant | 0.4054578 | 3 | 23.7 ; 27.811 ¦ 111.0 ; 51.139 ¦ 198.3 ; 27.807 |  |  | 1.46128
83 | 83 | couche pièce | H800-Nb2O5 | 12.94694 | 2.332333 | 0 | 0.2013105 | 2.357884 | 30.52738 | Rate | 520 | 2.37781 | 37.17461 | 59.28479 | montant | 1.250262 | 0 |  |  |  | 1.46128
84 | 84 | couche pièce | H800-SiO2 | 38.81245 | 1.484484 | 3.25e-05 | 0.3841097 | 1.486816 | 57.70697 | Optique | 550 | 1.486816 | 91.28174 | 78.50649 | descendant | -0.4051621 | 0 |  |  |  | 1.459911
85 | 85 | couche pièce | H800-Nb2O5 | 517.3248 | 2.332333 | 0 | 8.043824 | 2.357884 | 1219.792 | Optique | 530 | 2.370694 | 43.93921 | 22.26935 | descendant | -0.1462828 | 9 | 20.2 ; 74.468 ¦ 76.1 ; 21.846 ¦ 132.0 ; 74.468 ¦ 187.8 ; 21.846 ¦ 243.7 ; 74.468 ¦ 299.6 ; 21.846 ¦ 355.5 ; 74.468 ¦ 411.4 ; 21.846 ¦ 467.3 ; 74.468 |  |  | 1.460799
86 | 86 | couche pièce | H800-SiO2 | 14.98024 | 1.484484 | 3.25e-05 | 0.1482529 | 1.486816 | 22.27286 | Rate | 530 | 1.4879435 | 22.26935 | 22.43479 | montant | 0.06038936 | 1 | 5.8 ; 22.158 |  |  | 1.460799
87 | 87 | couche pièce | H800-Nb2O5 | 117.0167 | 2.332333 | 0 | 1.819479 | 2.357884 | 275.9118 | Optique | 530 | 2.370694 | 22.43479 | 24.04609 | montant | 0.3895151 | 2 | 46.7 ; 73.653 ¦ 102.6 ; 21.403 |  |  | 1.460799
88 | 88 | couche pièce | H800-SiO2 | 156.3661 | 1.484484 | 3.25e-05 | 1.547487 | 1.486816 | 232.4877 | Optique | 510 | 1.48921 | 50.22863 | 43.01941 | montant | 0.4676439 | 2 | 21.5 ; 56.112 ¦ 107.1 ; 31.248 |  |  | 1.461789
89 | 89 | couche pièce | H800-Nb2O5 | 86.16197 | 2.332333 | 0 | 1.339723 | 2.357884 | 203.1599 | Optique | 510 | 2.385471 | 43.01941 | 21.09339 | montant | 0.4708456 | 2 | 15.3 ; 65.616 ¦ 68.8 ; 17.381 |  |  | 1.461789
90 | 90 | couche pièce | H800-SiO2 | 70.69777 | 1.484484 | 3.25e-05 | 0.6996647 | 1.486816 | 105.1146 | Optique | 520 | 1.488558 | 21.57871 | 38.62281 | descendant | -0.114592 | 1 | 65.7 ; 38.915 |  |  | 1.46128

## Signaux
Op | Mode | Matériau | λ du monochromateur (nm) | Épaisseur déposée dans la couche (nm) | T témoin attendue (%) | Temps dans la couche (s) | Temps cumulé (s)
1 | Optique | H800-Nb2O5 | 532 | 0 | 93.22677
1 | Optique | H800-Nb2O5 | 532 | 2.5 | 93.01935
1 | Optique | H800-Nb2O5 | 532 | 5 | 92.4066
1 | Optique | H800-Nb2O5 | 532 | 7.5 | 91.41604
1 | Optique | H800-Nb2O5 | 532 | 10 | 90.09054
1 | Optique | H800-Nb2O5 | 532 | 12.4 | 88.55327
1 | Optique | H800-Nb2O5 | 532 | 14.9 | 86.73522
1 | Optique | H800-Nb2O5 | 532 | 17.4 | 84.75876
1 | Optique | H800-Nb2O5 | 532 | 19.9 | 82.68609
1 | Optique | H800-Nb2O5 | 532 | 22.4 | 80.57509
1 | Optique | H800-Nb2O5 | 532 | 24.9 | 78.4772
1 | Optique | H800-Nb2O5 | 532 | 27.4 | 76.43647
1 | Optique | H800-Nb2O5 | 532 | 29.9 | 74.48928
1 | Optique | H800-Nb2O5 | 532 | 32.4 | 72.66469
1 | Optique | H800-Nb2O5 | 532 | 34.9 | 70.98519
1 | Optique | H800-Nb2O5 | 532 | 37.4 | 69.4676
1 | Optique | H800-Nb2O5 | 532 | 39.8 | 68.1744
1 | Optique | H800-Nb2O5 | 532 | 42.3 | 67.0061
1 | Optique | H800-Nb2O5 | 532 | 44.8 | 66.02593
1 | Optique | H800-Nb2O5 | 532 | 47.3 | 65.2376
1 | Optique | H800-Nb2O5 | 532 | 49.8 | 64.64335
1 | Optique | H800-Nb2O5 | 532 | 52.3 | 64.24445
1 | Optique | H800-Nb2O5 | 532 | 54.8 | 64.04157
1 | Optique | H800-Nb2O5 | 532 | 56.1 | 64.01364
1 | Optique | H800-Nb2O5 | 532 | 57.3 | 64.03498
1 | Optique | H800-Nb2O5 | 532 | 59.8 | 64.22468
1 | Optique | H800-Nb2O5 | 532 | 62.2 | 64.59123
1 | Optique | H800-Nb2O5 | 532 | 64.7 | 65.16458
1 | Optique | H800-Nb2O5 | 532 | 67.2 | 65.9322
1 | Optique | H800-Nb2O5 | 532 | 69.7 | 66.89195
1 | Optique | H800-Nb2O5 | 532 | 72.2 | 68.04032
1 | Optique | H800-Nb2O5 | 532 | 74.7 | 69.37176
1 | Optique | H800-Nb2O5 | 532 | 77.2 | 70.87798
1 | Optique | H800-Nb2O5 | 532 | 79.7 | 72.54708
1 | Optique | H800-Nb2O5 | 532 | 82.2 | 74.36256
1 | Optique | H800-Nb2O5 | 532 | 84.7 | 76.30234
1 | Optique | H800-Nb2O5 | 532 | 87.2 | 78.33784
1 | Optique | H800-Nb2O5 | 532 | 89.6 | 80.34874
1 | Optique | H800-Nb2O5 | 532 | 92.1 | 82.46068
1 | Optique | H800-Nb2O5 | 532 | 94.6 | 84.54012
1 | Optique | H800-Nb2O5 | 532 | 97.1 | 86.52982
1 | Optique | H800-Nb2O5 | 532 | 99.5789 | 88.3532
2 | Optique | H800-SiO2 | 500 | 0 | 92.26444
2 | Optique | H800-SiO2 | 500 | 2.1 | 92.46734
2 | Optique | H800-SiO2 | 500 | 4.2 | 92.67048
2 | Optique | H800-SiO2 | 500 | 6.4 | 92.88216
2 | Optique | H800-SiO2 | 500 | 8.5 | 93.08181
2 | Optique | H800-SiO2 | 500 | 10.6 | 93.27781
2 | Optique | H800-SiO2 | 500 | 12.7 | 93.46889
2 | Optique | H800-SiO2 | 500 | 14.9 | 93.66243
2 | Optique | H800-SiO2 | 500 | 17 | 93.83955
2 | Optique | H800-SiO2 | 500 | 19.1 | 94.00801
2 | Optique | H800-SiO2 | 500 | 21.2 | 94.16668
2 | Optique | H800-SiO2 | 500 | 23.3 | 94.31446
2 | Optique | H800-SiO2 | 500 | 25.5 | 94.45648
2 | Optique | H800-SiO2 | 500 | 27.6 | 94.57885
2 | Optique | H800-SiO2 | 500 | 29.7 | 94.68745
2 | Optique | H800-SiO2 | 500 | 31.8 | 94.78152
2 | Optique | H800-SiO2 | 500 | 34 | 94.86375
2 | Optique | H800-SiO2 | 500 | 36.1 | 94.92607
2 | Optique | H800-SiO2 | 500 | 38.2 | 94.97214
2 | Optique | H800-SiO2 | 500 | 40.3 | 95.00163
2 | Optique | H800-SiO2 | 500 | 42.4 | 95.01432
2 | Optique | H800-SiO2 | 500 | 42.9 | 95.01485
2 | Optique | H800-SiO2 | 500 | 44.6 | 95.0095
2 | Optique | H800-SiO2 | 500 | 46.7 | 94.98764
2 | Optique | H800-SiO2 | 500 | 48.8 | 94.94908
2 | Optique | H800-SiO2 | 500 | 50.9 | 94.89409
2 | Optique | H800-SiO2 | 500 | 53.1 | 94.81931
2 | Optique | H800-SiO2 | 500 | 55.2 | 94.73205
2 | Optique | H800-SiO2 | 500 | 57.3 | 94.62992
2 | Optique | H800-SiO2 | 500 | 59.4 | 94.51365
2 | Optique | H800-SiO2 | 500 | 61.6 | 94.37756
2 | Optique | H800-SiO2 | 500 | 63.7 | 94.23497
2 | Optique | H800-SiO2 | 500 | 65.8 | 94.08099
2 | Optique | H800-SiO2 | 500 | 67.9 | 93.91669
2 | Optique | H800-SiO2 | 500 | 70 | 93.74318
2 | Optique | H800-SiO2 | 500 | 72.2 | 93.55281
2 | Optique | H800-SiO2 | 500 | 74.3 | 93.36414
2 | Optique | H800-SiO2 | 500 | 76.4 | 93.16995
2 | Optique | H800-SiO2 | 500 | 78.5 | 92.9715
2 | Optique | H800-SiO2 | 500 | 80.7 | 92.76042
2 | Optique | H800-SiO2 | 500 | 82.8 | 92.55724
2 | Optique | H800-SiO2 | 500 | 84.84967 | 92.35856
3 | Optique | H800-Nb2O5 | 704 | 0 | 91.1796
3 | Optique | H800-Nb2O5 | 704 | 0.4 | 91.42187
3 | Optique | H800-Nb2O5 | 704 | 0.8 | 91.6497
3 | Optique | H800-Nb2O5 | 704 | 1.3 | 91.91373
3 | Optique | H800-Nb2O5 | 704 | 1.7 | 92.10804
3 | Optique | H800-Nb2O5 | 704 | 2.1 | 92.28703
3 | Optique | H800-Nb2O5 | 704 | 2.5 | 92.45046
3 | Optique | H800-Nb2O5 | 704 | 2.9 | 92.59814
3 | Optique | H800-Nb2O5 | 704 | 3.4 | 92.76028
3 | Optique | H800-Nb2O5 | 704 | 3.8 | 92.87181
3 | Optique | H800-Nb2O5 | 704 | 4.2 | 92.96702
3 | Optique | H800-Nb2O5 | 704 | 4.6 | 93.04579
3 | Optique | H800-Nb2O5 | 704 | 5 | 93.10801
3 | Optique | H800-Nb2O5 | 704 | 5.5 | 93.16239
3 | Optique | H800-Nb2O5 | 704 | 5.9 | 93.1871
3 | Optique | H800-Nb2O5 | 704 | 6.3 | 93.19507
3 | Optique | H800-Nb2O5 | 704 | 6.7 | 93.18629
3 | Optique | H800-Nb2O5 | 704 | 7.1 | 93.16077
3 | Optique | H800-Nb2O5 | 704 | 7.6 | 93.10538
3 | Optique | H800-Nb2O5 | 704 | 8 | 93.04236
3 | Optique | H800-Nb2O5 | 704 | 8.4 | 92.96279
3 | Optique | H800-Nb2O5 | 704 | 8.8 | 92.86678
3 | Optique | H800-Nb2O5 | 704 | 9.2 | 92.75446
3 | Optique | H800-Nb2O5 | 704 | 9.7 | 92.59135
3 | Optique | H800-Nb2O5 | 704 | 10.1 | 92.4429
3 | Optique | H800-Nb2O5 | 704 | 10.5 | 92.27871
3 | Optique | H800-Nb2O5 | 704 | 10.9 | 92.09897
3 | Optique | H800-Nb2O5 | 704 | 11.3 | 91.90393
3 | Optique | H800-Nb2O5 | 704 | 11.8 | 91.63899
3 | Optique | H800-Nb2O5 | 704 | 12.2 | 91.41046
3 | Optique | H800-Nb2O5 | 704 | 12.6 | 91.1675
3 | Optique | H800-Nb2O5 | 704 | 13 | 90.91041
3 | Optique | H800-Nb2O5 | 704 | 13.4 | 90.63952
3 | Optique | H800-Nb2O5 | 704 | 13.9 | 90.28199
3 | Optique | H800-Nb2O5 | 704 | 14.3 | 89.98126
3 | Optique | H800-Nb2O5 | 704 | 14.7 | 89.66785
3 | Optique | H800-Nb2O5 | 704 | 15.1 | 89.34212
3 | Optique | H800-Nb2O5 | 704 | 15.5 | 89.00446
3 | Optique | H800-Nb2O5 | 704 | 16 | 88.56618
3 | Optique | H800-Nb2O5 | 704 | 16.4 | 88.20308
3 | Optique | H800-Nb2O5 | 704 | 16.72813 | 87.89724
4 | Optique | H800-SiO2 | 700 | 0 | 87.4768
4 | Optique | H800-SiO2 | 700 | 0.8 | 87.25685
4 | Optique | H800-SiO2 | 700 | 1.6 | 87.03333
4 | Optique | H800-SiO2 | 700 | 2.3 | 86.83496
4 | Optique | H800-SiO2 | 700 | 3.1 | 86.60521
4 | Optique | H800-SiO2 | 700 | 3.9 | 86.37236
4 | Optique | H800-SiO2 | 700 | 4.7 | 86.13659
4 | Optique | H800-SiO2 | 700 | 5.4 | 85.92801
4 | Optique | H800-SiO2 | 700 | 6.2 | 85.68719
4 | Optique | H800-SiO2 | 700 | 7 | 85.44391
4 | Optique | H800-SiO2 | 700 | 7.8 | 85.19833
4 | Optique | H800-SiO2 | 700 | 8.6 | 84.95062
4 | Optique | H800-SiO2 | 700 | 9.3 | 84.73225
4 | Optique | H800-SiO2 | 700 | 10.1 | 84.48097
4 | Optique | H800-SiO2 | 700 | 10.9 | 84.22801
4 | Optique | H800-SiO2 | 700 | 11.7 | 83.97353
4 | Optique | H800-SiO2 | 700 | 12.4 | 83.74974
4 | Optique | H800-SiO2 | 700 | 13.2 | 83.49283
4 | Optique | H800-SiO2 | 700 | 14 | 83.23485
4 | Optique | H800-SiO2 | 700 | 14.8 | 82.97594
4 | Optique | H800-SiO2 | 700 | 15.6 | 82.71625
4 | Optique | H800-SiO2 | 700 | 16.3 | 82.4885
4 | Optique | H800-SiO2 | 700 | 17.1 | 82.22774
4 | Optique | H800-SiO2 | 700 | 17.9 | 81.96661
4 | Optique | H800-SiO2 | 700 | 18.7 | 81.70527
4 | Optique | H800-SiO2 | 700 | 19.4 | 81.47651
4 | Optique | H800-SiO2 | 700 | 20.2 | 81.21511
4 | Optique | H800-SiO2 | 700 | 21 | 80.95387
4 | Optique | H800-SiO2 | 700 | 21.8 | 80.69292
4 | Optique | H800-SiO2 | 700 | 22.5 | 80.46493
4 | Optique | H800-SiO2 | 700 | 23.3 | 80.20487
4 | Optique | H800-SiO2 | 700 | 24.1 | 79.94547
4 | Optique | H800-SiO2 | 700 | 24.9 | 79.68684
4 | Optique | H800-SiO2 | 700 | 25.7 | 79.42909
4 | Optique | H800-SiO2 | 700 | 26.4 | 79.20439
4 | Optique | H800-SiO2 | 700 | 27.2 | 78.94862
4 | Optique | H800-SiO2 | 700 | 28 | 78.69406
4 | Optique | H800-SiO2 | 700 | 28.8 | 78.44082
4 | Optique | H800-SiO2 | 700 | 29.5 | 78.22039
4 | Optique | H800-SiO2 | 700 | 30.3 | 77.9699
4 | Optique | H800-SiO2 | 700 | 31.01143 | 77.74849
5 | Optique | H800-Nb2O5 | 900 | 0 | 94.7088
5 | Optique | H800-Nb2O5 | 900 | 1.3 | 94.64258
5 | Optique | H800-Nb2O5 | 900 | 2.6 | 94.48423
5 | Optique | H800-Nb2O5 | 900 | 3.8 | 94.25731
5 | Optique | H800-Nb2O5 | 900 | 5.1 | 93.92571
5 | Optique | H800-Nb2O5 | 900 | 6.4 | 93.5073
5 | Optique | H800-Nb2O5 | 900 | 7.7 | 93.00513
5 | Optique | H800-Nb2O5 | 900 | 9 | 92.42277
5 | Optique | H800-Nb2O5 | 900 | 10.2 | 91.81754
5 | Optique | H800-Nb2O5 | 900 | 11.5 | 91.09276
5 | Optique | H800-Nb2O5 | 900 | 12.8 | 90.30078
5 | Optique | H800-Nb2O5 | 900 | 14.1 | 89.44669
5 | Optique | H800-Nb2O5 | 900 | 15.4 | 88.53577
5 | Optique | H800-Nb2O5 | 900 | 16.6 | 87.64918
5 | Optique | H800-Nb2O5 | 900 | 17.9 | 86.64431
5 | Optique | H800-Nb2O5 | 900 | 19.2 | 85.59863
5 | Optique | H800-Nb2O5 | 900 | 20.5 | 84.51759
5 | Optique | H800-Nb2O5 | 900 | 21.8 | 83.40656
5 | Optique | H800-Nb2O5 | 900 | 23 | 82.35889
5 | Optique | H800-Nb2O5 | 900 | 24.3 | 81.20467
5 | Optique | H800-Nb2O5 | 900 | 25.6 | 80.03514
5 | Optique | H800-Nb2O5 | 900 | 26.9 | 78.85488
5 | Optique | H800-Nb2O5 | 900 | 28.2 | 77.66821
5 | Optique | H800-Nb2O5 | 900 | 29.4 | 76.57062
5 | Optique | H800-Nb2O5 | 900 | 30.7 | 75.3827
5 | Optique | H800-Nb2O5 | 900 | 32 | 74.19936
5 | Optique | H800-Nb2O5 | 900 | 33.3 | 73.02378
5 | Optique | H800-Nb2O5 | 900 | 34.6 | 71.85885
5 | Optique | H800-Nb2O5 | 900 | 35.8 | 70.79526
5 | Optique | H800-Nb2O5 | 900 | 37.1 | 69.65795
5 | Optique | H800-Nb2O5 | 900 | 38.4 | 68.5382
5 | Optique | H800-Nb2O5 | 900 | 39.7 | 67.43785
5 | Optique | H800-Nb2O5 | 900 | 41 | 66.35854
5 | Optique | H800-Nb2O5 | 900 | 42.2 | 65.38214
5 | Optique | H800-Nb2O5 | 900 | 43.5 | 64.34704
5 | Optique | H800-Nb2O5 | 900 | 44.8 | 63.33652
5 | Optique | H800-Nb2O5 | 900 | 46.1 | 62.35142
5 | Optique | H800-Nb2O5 | 900 | 47.4 | 61.39245
5 | Optique | H800-Nb2O5 | 900 | 48.6 | 60.5309
5 | Optique | H800-Nb2O5 | 900 | 49.9 | 59.62357
5 | Optique | H800-Nb2O5 | 900 | 51.10043 | 58.81004
6 | Optique | H800-SiO2 | 665 | 0 | 51.60613
6 | Optique | H800-SiO2 | 665 | 4.1 | 51.88765
6 | Optique | H800-SiO2 | 665 | 8.2 | 52.28936
6 | Optique | H800-SiO2 | 665 | 12.2 | 52.79721
6 | Optique | H800-SiO2 | 665 | 16.3 | 53.43657
6 | Optique | H800-SiO2 | 665 | 20.4 | 54.19586
6 | Optique | H800-SiO2 | 665 | 24.4 | 55.05145
6 | Optique | H800-SiO2 | 665 | 28.5 | 56.0446
6 | Optique | H800-SiO2 | 665 | 32.6 | 57.15283
6 | Optique | H800-SiO2 | 665 | 36.7 | 58.37227
6 | Optique | H800-SiO2 | 665 | 40.8 | 59.69729
6 | Optique | H800-SiO2 | 665 | 44.8 | 61.08433
6 | Optique | H800-SiO2 | 665 | 48.9 | 62.59259
6 | Optique | H800-SiO2 | 665 | 53 | 64.17517
6 | Optique | H800-SiO2 | 665 | 57 | 65.77467
6 | Optique | H800-SiO2 | 665 | 61.1 | 67.45087
6 | Optique | H800-SiO2 | 665 | 65.2 | 69.1398
6 | Optique | H800-SiO2 | 665 | 69.3 | 70.81289
6 | Optique | H800-SiO2 | 665 | 73.4 | 72.43792
6 | Optique | H800-SiO2 | 665 | 77.4 | 73.94332
6 | Optique | H800-SiO2 | 665 | 81.5 | 75.36801
6 | Optique | H800-SiO2 | 665 | 85.6 | 76.63562
6 | Optique | H800-SiO2 | 665 | 89.6 | 77.68634
6 | Optique | H800-SiO2 | 665 | 93.7 | 78.5405
6 | Optique | H800-SiO2 | 665 | 97.8 | 79.14192
6 | Optique | H800-SiO2 | 665 | 101.9 | 79.4705
6 | Optique | H800-SiO2 | 665 | 104.6 | 79.53206
6 | Optique | H800-SiO2 | 665 | 106 | 79.51501
6 | Optique | H800-SiO2 | 665 | 110 | 79.28314
6 | Optique | H800-SiO2 | 665 | 114.1 | 78.77129
6 | Optique | H800-SiO2 | 665 | 118.2 | 77.99904
6 | Optique | H800-SiO2 | 665 | 122.2 | 77.01871
6 | Optique | H800-SiO2 | 665 | 126.3 | 75.81188
6 | Optique | H800-SiO2 | 665 | 130.4 | 74.43558
6 | Optique | H800-SiO2 | 665 | 134.5 | 72.92713
6 | Optique | H800-SiO2 | 665 | 138.6 | 71.32397
6 | Optique | H800-SiO2 | 665 | 142.6 | 69.70302
6 | Optique | H800-SiO2 | 665 | 146.7 | 68.01586
6 | Optique | H800-SiO2 | 665 | 150.8 | 66.33229
6 | Optique | H800-SiO2 | 665 | 154.8 | 64.71805
6 | Optique | H800-SiO2 | 665 | 158.9 | 63.11396
6 | Optique | H800-SiO2 | 665 | 162.9664 | 61.59119
7 | Optique | H800-Nb2O5 | 720 | 0 | 66.51472
7 | Optique | H800-Nb2O5 | 720 | 2.1 | 63.68865
7 | Optique | H800-Nb2O5 | 720 | 4.2 | 60.828
7 | Optique | H800-Nb2O5 | 720 | 6.3 | 57.9902
7 | Optique | H800-Nb2O5 | 720 | 8.5 | 55.09103
7 | Optique | H800-Nb2O5 | 720 | 10.6 | 52.42909
7 | Optique | H800-Nb2O5 | 720 | 12.7 | 49.89407
7 | Optique | H800-Nb2O5 | 720 | 14.8 | 47.50104
7 | Optique | H800-Nb2O5 | 720 | 16.9 | 45.25833
7 | Optique | H800-Nb2O5 | 720 | 19 | 43.16911
7 | Optique | H800-Nb2O5 | 720 | 21.2 | 41.14422
7 | Optique | H800-Nb2O5 | 720 | 23.3 | 39.36408
7 | Optique | H800-Nb2O5 | 720 | 25.4 | 37.72768
7 | Optique | H800-Nb2O5 | 720 | 27.5 | 36.22851
7 | Optique | H800-Nb2O5 | 720 | 29.6 | 34.85944
7 | Optique | H800-Nb2O5 | 720 | 31.7 | 33.61316
7 | Optique | H800-Nb2O5 | 720 | 33.8 | 32.48239
7 | Optique | H800-Nb2O5 | 720 | 36 | 31.41399
7 | Optique | H800-Nb2O5 | 720 | 38.1 | 30.4982
7 | Optique | H800-Nb2O5 | 720 | 40.2 | 29.67775
7 | Optique | H800-Nb2O5 | 720 | 42.3 | 28.94698
7 | Optique | H800-Nb2O5 | 720 | 44.4 | 28.30078
7 | Optique | H800-Nb2O5 | 720 | 46.5 | 27.73455
7 | Optique | H800-Nb2O5 | 720 | 48.6 | 27.24424
7 | Optique | H800-Nb2O5 | 720 | 50.8 | 26.80818
7 | Optique | H800-Nb2O5 | 720 | 52.9 | 26.46288
7 | Optique | H800-Nb2O5 | 720 | 55 | 26.18433
7 | Optique | H800-Nb2O5 | 720 | 57.1 | 25.97053
7 | Optique | H800-Nb2O5 | 720 | 59.2 | 25.81992
7 | Optique | H800-Nb2O5 | 720 | 61.3 | 25.73141
7 | Optique | H800-Nb2O5 | 720 | 63.3 | 25.70426
7 | Optique | H800-Nb2O5 | 720 | 63.4 | 25.70436
7 | Optique | H800-Nb2O5 | 720 | 65.6 | 25.74175
7 | Optique | H800-Nb2O5 | 720 | 67.7 | 25.84043
7 | Optique | H800-Nb2O5 | 720 | 69.8 | 26.00137
7 | Optique | H800-Nb2O5 | 720 | 71.9 | 26.22573
7 | Optique | H800-Nb2O5 | 720 | 74 | 26.51512
7 | Optique | H800-Nb2O5 | 720 | 76.1 | 26.87164
7 | Optique | H800-Nb2O5 | 720 | 78.3 | 27.31996
7 | Optique | H800-Nb2O5 | 720 | 80.4 | 27.82252
7 | Optique | H800-Nb2O5 | 720 | 82.5 | 28.40163
7 | Optique | H800-Nb2O5 | 720 | 84.55477 | 29.04635
8 | Optique | H800-SiO2 | 750 | 0 | 24.85968
8 | Optique | H800-SiO2 | 750 | 3.4 | 25.03032
8 | Optique | H800-SiO2 | 750 | 6.9 | 25.24962
8 | Optique | H800-SiO2 | 750 | 10.4 | 25.51377
8 | Optique | H800-SiO2 | 750 | 13.8 | 25.81395
8 | Optique | H800-SiO2 | 750 | 17.2 | 26.15772
8 | Optique | H800-SiO2 | 750 | 20.7 | 26.55785
8 | Optique | H800-SiO2 | 750 | 24.2 | 27.00564
8 | Optique | H800-SiO2 | 750 | 27.6 | 27.48692
8 | Optique | H800-SiO2 | 750 | 31 | 28.01435
8 | Optique | H800-SiO2 | 750 | 34.5 | 28.60591
8 | Optique | H800-SiO2 | 750 | 38 | 29.24697
8 | Optique | H800-SiO2 | 750 | 41.4 | 29.91698
8 | Optique | H800-SiO2 | 750 | 44.8 | 30.63303
8 | Optique | H800-SiO2 | 750 | 48.3 | 31.41714
8 | Optique | H800-SiO2 | 750 | 51.8 | 32.24714
8 | Optique | H800-SiO2 | 750 | 55.2 | 33.09483
8 | Optique | H800-SiO2 | 750 | 58.6 | 33.97996
8 | Optique | H800-SiO2 | 750 | 62.1 | 34.92559
8 | Optique | H800-SiO2 | 750 | 65.6 | 35.90012
8 | Optique | H800-SiO2 | 750 | 69 | 36.86729
8 | Optique | H800-SiO2 | 750 | 72.4 | 37.84616
8 | Optique | H800-SiO2 | 750 | 75.9 | 38.85561
8 | Optique | H800-SiO2 | 750 | 79.4 | 39.85456
8 | Optique | H800-SiO2 | 750 | 82.8 | 40.80164
8 | Optique | H800-SiO2 | 750 | 86.2 | 41.71156
8 | Optique | H800-SiO2 | 750 | 89.7 | 42.59361
8 | Optique | H800-SiO2 | 750 | 93.2 | 43.40351
8 | Optique | H800-SiO2 | 750 | 96.6 | 44.10518
8 | Optique | H800-SiO2 | 750 | 100 | 44.70802
8 | Optique | H800-SiO2 | 750 | 103.5 | 45.21113
8 | Optique | H800-SiO2 | 750 | 107 | 45.58267
8 | Optique | H800-SiO2 | 750 | 110.4 | 45.80847
8 | Optique | H800-SiO2 | 750 | 113.8 | 45.89537
8 | Optique | H800-SiO2 | 750 | 114.2 | 45.89632
8 | Optique | H800-SiO2 | 750 | 117.3 | 45.83743
8 | Optique | H800-SiO2 | 750 | 120.8 | 45.63155
8 | Optique | H800-SiO2 | 750 | 124.2 | 45.29505
8 | Optique | H800-SiO2 | 750 | 127.6 | 44.83235
8 | Optique | H800-SiO2 | 750 | 131.1 | 44.23582
8 | Optique | H800-SiO2 | 750 | 134.6 | 43.53153
8 | Optique | H800-SiO2 | 750 | 137.9369 | 42.77432
9 | Optique | H800-Nb2O5 | 690 | 0 | 46.51726
9 | Optique | H800-Nb2O5 | 690 | 1.9 | 44.2139
9 | Optique | H800-Nb2O5 | 690 | 3.9 | 41.9344
9 | Optique | H800-Nb2O5 | 690 | 5.8 | 39.9121
9 | Optique | H800-Nb2O5 | 690 | 7.7 | 38.03027
9 | Optique | H800-Nb2O5 | 690 | 9.7 | 36.19875
9 | Optique | H800-Nb2O5 | 690 | 11.6 | 34.59619
9 | Optique | H800-Nb2O5 | 690 | 13.5 | 33.12174
9 | Optique | H800-Nb2O5 | 690 | 15.5 | 31.70094
9 | Optique | H800-Nb2O5 | 690 | 17.4 | 30.46871
9 | Optique | H800-Nb2O5 | 690 | 19.3 | 29.34395
9 | Optique | H800-Nb2O5 | 690 | 21.3 | 28.26864
9 | Optique | H800-Nb2O5 | 690 | 23.2 | 27.34353
9 | Optique | H800-Nb2O5 | 690 | 25.1 | 26.50619
9 | Optique | H800-Nb2O5 | 690 | 27.1 | 25.71336
9 | Optique | H800-Nb2O5 | 690 | 29 | 25.03893
9 | Optique | H800-Nb2O5 | 690 | 30.9 | 24.43644
9 | Optique | H800-Nb2O5 | 690 | 32.9 | 23.87532
9 | Optique | H800-Nb2O5 | 690 | 34.8 | 23.40776
9 | Optique | H800-Nb2O5 | 690 | 36.7 | 23.00066
9 | Optique | H800-Nb2O5 | 690 | 38.6 | 22.65115
9 | Optique | H800-Nb2O5 | 690 | 40.6 | 22.34275
9 | Optique | H800-Nb2O5 | 690 | 42.5 | 22.10415
9 | Optique | H800-Nb2O5 | 690 | 44.4 | 21.91682
9 | Optique | H800-Nb2O5 | 690 | 46.4 | 21.77359
9 | Optique | H800-Nb2O5 | 690 | 48.3 | 21.68779
9 | Optique | H800-Nb2O5 | 690 | 50.2 | 21.65035
9 | Optique | H800-Nb2O5 | 690 | 50.7 | 21.64849
9 | Optique | H800-Nb2O5 | 690 | 52.2 | 21.66289
9 | Optique | H800-Nb2O5 | 690 | 54.1 | 21.72426
9 | Optique | H800-Nb2O5 | 690 | 56 | 21.83425
9 | Optique | H800-Nb2O5 | 690 | 58 | 22.00339
9 | Optique | H800-Nb2O5 | 690 | 59.9 | 22.21596
9 | Optique | H800-Nb2O5 | 690 | 61.8 | 22.48058
9 | Optique | H800-Nb2O5 | 690 | 63.8 | 22.81743
9 | Optique | H800-Nb2O5 | 690 | 65.7 | 23.19516
9 | Optique | H800-Nb2O5 | 690 | 67.6 | 23.63186
9 | Optique | H800-Nb2O5 | 690 | 69.6 | 24.15863
9 | Optique | H800-Nb2O5 | 690 | 71.5 | 24.72648
9 | Optique | H800-Nb2O5 | 690 | 73.4 | 25.36409
9 | Optique | H800-Nb2O5 | 690 | 75.4 | 26.11552
9 | Optique | H800-Nb2O5 | 690 | 77.28415 | 26.90382
10 | Optique | H800-SiO2 | 616 | 0 | 80.38213
10 | Optique | H800-SiO2 | 616 | 0.2 | 80.38196
10 | Optique | H800-SiO2 | 616 | 3.4 | 80.41231
10 | Optique | H800-SiO2 | 616 | 6.7 | 80.50869
10 | Optique | H800-SiO2 | 616 | 10.1 | 80.6766
10 | Optique | H800-SiO2 | 616 | 13.5 | 80.91321
10 | Optique | H800-SiO2 | 616 | 16.8 | 81.20731
10 | Optique | H800-SiO2 | 616 | 20.2 | 81.57503
10 | Optique | H800-SiO2 | 616 | 23.6 | 82.00625
10 | Optique | H800-SiO2 | 616 | 27 | 82.49828
10 | Optique | H800-SiO2 | 616 | 30.3 | 83.03099
10 | Optique | H800-SiO2 | 616 | 33.7 | 83.63299
10 | Optique | H800-SiO2 | 616 | 37.1 | 84.28467
10 | Optique | H800-SiO2 | 616 | 40.4 | 84.96001
10 | Optique | H800-SiO2 | 616 | 43.8 | 85.6945
10 | Optique | H800-SiO2 | 616 | 47.2 | 86.46207
10 | Optique | H800-SiO2 | 616 | 50.6 | 87.25581
10 | Optique | H800-SiO2 | 616 | 53.9 | 88.04408
10 | Optique | H800-SiO2 | 616 | 57.3 | 88.86663
10 | Optique | H800-SiO2 | 616 | 60.7 | 89.69104
10 | Optique | H800-SiO2 | 616 | 64 | 90.48419
10 | Optique | H800-SiO2 | 616 | 67.4 | 91.28466
10 | Optique | H800-SiO2 | 616 | 70.8 | 92.05828
10 | Optique | H800-SiO2 | 616 | 74.1 | 92.77388
10 | Optique | H800-SiO2 | 616 | 77.5 | 93.46499
10 | Optique | H800-SiO2 | 616 | 80.9 | 94.0995
10 | Optique | H800-SiO2 | 616 | 84.3 | 94.66805
10 | Optique | H800-SiO2 | 616 | 87.6 | 95.14859
10 | Optique | H800-SiO2 | 616 | 91 | 95.56264
10 | Optique | H800-SiO2 | 616 | 94.4 | 95.88787
10 | Optique | H800-SiO2 | 616 | 97.7 | 96.11355
10 | Optique | H800-SiO2 | 616 | 101.1 | 96.24957
10 | Optique | H800-SiO2 | 616 | 104 | 96.28648
10 | Optique | H800-SiO2 | 616 | 104.5 | 96.28542
10 | Optique | H800-SiO2 | 616 | 107.8 | 96.22384
10 | Optique | H800-SiO2 | 616 | 111.2 | 96.06212
10 | Optique | H800-SiO2 | 616 | 114.6 | 95.80336
10 | Optique | H800-SiO2 | 616 | 118 | 95.45182
10 | Optique | H800-SiO2 | 616 | 121.3 | 95.02732
10 | Optique | H800-SiO2 | 616 | 124.7 | 94.51093
10 | Optique | H800-SiO2 | 616 | 128.1 | 93.9223
10 | Optique | H800-SiO2 | 616 | 131.4 | 93.29032
10 | Optique | H800-SiO2 | 616 | 134.7343 | 92.60003
11 | Optique | H800-Nb2O5 | 611 | 0 | 90.02737
11 | Optique | H800-Nb2O5 | 611 | 2.1 | 87.75625
11 | Optique | H800-Nb2O5 | 611 | 4.1 | 85.40725
11 | Optique | H800-Nb2O5 | 611 | 6.2 | 82.80817
11 | Optique | H800-Nb2O5 | 611 | 8.2 | 80.26103
11 | Optique | H800-Nb2O5 | 611 | 10.3 | 77.56291
11 | Optique | H800-Nb2O5 | 611 | 12.4 | 74.88604
11 | Optique | H800-Nb2O5 | 611 | 14.4 | 72.39134
11 | Optique | H800-Nb2O5 | 611 | 16.5 | 69.85854
11 | Optique | H800-Nb2O5 | 611 | 18.6 | 67.43739
11 | Optique | H800-Nb2O5 | 611 | 20.6 | 65.25095
11 | Optique | H800-Nb2O5 | 611 | 22.7 | 63.09186
11 | Optique | H800-Nb2O5 | 611 | 24.8 | 61.08008
11 | Optique | H800-Nb2O5 | 611 | 26.8 | 59.3047
11 | Optique | H800-Nb2O5 | 611 | 28.9 | 57.58948
11 | Optique | H800-Nb2O5 | 611 | 30.9 | 56.09722
11 | Optique | H800-Nb2O5 | 611 | 33 | 54.67681
11 | Optique | H800-Nb2O5 | 611 | 35.1 | 53.40357
11 | Optique | H800-Nb2O5 | 611 | 37.1 | 52.32466
11 | Optique | H800-Nb2O5 | 611 | 39.2 | 51.32866
11 | Optique | H800-Nb2O5 | 611 | 41.2 | 50.50714
11 | Optique | H800-Nb2O5 | 611 | 43.3 | 49.77457
11 | Optique | H800-Nb2O5 | 611 | 45.4 | 49.17208
11 | Optique | H800-Nb2O5 | 611 | 47.4 | 48.71669
11 | Optique | H800-Nb2O5 | 611 | 49.5 | 48.36065
11 | Optique | H800-Nb2O5 | 611 | 51.6 | 48.12801
11 | Optique | H800-Nb2O5 | 611 | 53.6 | 48.0201
11 | Optique | H800-Nb2O5 | 611 | 54.6 | 48.00755
11 | Optique | H800-Nb2O5 | 611 | 55.7 | 48.02558
11 | Optique | H800-Nb2O5 | 611 | 57.8 | 48.15277
11 | Optique | H800-Nb2O5 | 611 | 59.8 | 48.38764
11 | Optique | H800-Nb2O5 | 611 | 61.9 | 48.75486
11 | Optique | H800-Nb2O5 | 611 | 63.9 | 49.22109
11 | Optique | H800-Nb2O5 | 611 | 66 | 49.83517
11 | Optique | H800-Nb2O5 | 611 | 68.1 | 50.5796
11 | Optique | H800-Nb2O5 | 611 | 70.1 | 51.41272
11 | Optique | H800-Nb2O5 | 611 | 72.2 | 52.42119
11 | Optique | H800-Nb2O5 | 611 | 74.2 | 53.5123
11 | Optique | H800-Nb2O5 | 611 | 76.3 | 54.79866
11 | Optique | H800-Nb2O5 | 611 | 78.4 | 56.23248
11 | Optique | H800-Nb2O5 | 611 | 80.4 | 57.73771
11 | Optique | H800-Nb2O5 | 611 | 82.42217 | 59.39987
12 | Optique | H800-SiO2 | 624 | 0 | 66.0206
12 | Optique | H800-SiO2 | 624 | 3.3 | 66.57786
12 | Optique | H800-SiO2 | 624 | 6.6 | 67.21946
12 | Optique | H800-SiO2 | 624 | 10 | 67.96682
12 | Optique | H800-SiO2 | 624 | 13.3 | 68.77357
12 | Optique | H800-SiO2 | 624 | 16.6 | 69.65753
12 | Optique | H800-SiO2 | 624 | 19.9 | 70.615
12 | Optique | H800-SiO2 | 624 | 23.2 | 71.64142
12 | Optique | H800-SiO2 | 624 | 26.5 | 72.73129
12 | Optique | H800-SiO2 | 624 | 29.9 | 73.91351
12 | Optique | H800-SiO2 | 624 | 33.2 | 75.11047
12 | Optique | H800-SiO2 | 624 | 36.5 | 76.34688
12 | Optique | H800-SiO2 | 624 | 39.8 | 77.61211
12 | Optique | H800-SiO2 | 624 | 43.1 | 78.89409
12 | Optique | H800-SiO2 | 624 | 46.4 | 80.17928
12 | Optique | H800-SiO2 | 624 | 49.8 | 81.49106
12 | Optique | H800-SiO2 | 624 | 53.1 | 82.73574
12 | Optique | H800-SiO2 | 624 | 56.4 | 83.93502
12 | Optique | H800-SiO2 | 624 | 59.7 | 85.07114
12 | Optique | H800-SiO2 | 624 | 63 | 86.12602
12 | Optique | H800-SiO2 | 624 | 66.4 | 87.10907
12 | Optique | H800-SiO2 | 624 | 69.7 | 87.94498
12 | Optique | H800-SiO2 | 624 | 73 | 88.64859
12 | Optique | H800-SiO2 | 624 | 76.3 | 89.20615
12 | Optique | H800-SiO2 | 624 | 79.6 | 89.60646
12 | Optique | H800-SiO2 | 624 | 82.9 | 89.84124
12 | Optique | H800-SiO2 | 624 | 85.8 | 89.90694
12 | Optique | H800-SiO2 | 624 | 86.3 | 89.90485
12 | Optique | H800-SiO2 | 624 | 89.6 | 89.79221
12 | Optique | H800-SiO2 | 624 | 92.9 | 89.51016
12 | Optique | H800-SiO2 | 624 | 96.2 | 89.06459
12 | Optique | H800-SiO2 | 624 | 99.5 | 88.46462
12 | Optique | H800-SiO2 | 624 | 102.8 | 87.72223
12 | Optique | H800-SiO2 | 624 | 106.2 | 86.82354
12 | Optique | H800-SiO2 | 624 | 109.5 | 85.83798
12 | Optique | H800-SiO2 | 624 | 112.8 | 84.75829
12 | Optique | H800-SiO2 | 624 | 116.1 | 83.60244
12 | Optique | H800-SiO2 | 624 | 119.4 | 82.38845
12 | Optique | H800-SiO2 | 624 | 122.7 | 81.13396
12 | Optique | H800-SiO2 | 624 | 126.1 | 79.81691
12 | Optique | H800-SiO2 | 624 | 129.4 | 78.53097
12 | Optique | H800-SiO2 | 624 | 132.635 | 77.27723
13 | Optique | H800-Nb2O5 | 620 | 0 | 73.02605
13 | Optique | H800-Nb2O5 | 620 | 2.2 | 69.86841
13 | Optique | H800-Nb2O5 | 620 | 4.4 | 66.81117
13 | Optique | H800-Nb2O5 | 620 | 6.5 | 64.02087
13 | Optique | H800-Nb2O5 | 620 | 8.7 | 61.25671
13 | Optique | H800-Nb2O5 | 620 | 10.9 | 58.67151
13 | Optique | H800-Nb2O5 | 620 | 13.1 | 56.2743
13 | Optique | H800-Nb2O5 | 620 | 15.3 | 54.06833
13 | Optique | H800-Nb2O5 | 620 | 17.4 | 52.14021
13 | Optique | H800-Nb2O5 | 620 | 19.6 | 50.30266
13 | Optique | H800-Nb2O5 | 620 | 21.8 | 48.64619
13 | Optique | H800-Nb2O5 | 620 | 24 | 47.16406
13 | Optique | H800-Nb2O5 | 620 | 26.2 | 45.84905
13 | Optique | H800-Nb2O5 | 620 | 28.3 | 44.74302
13 | Optique | H800-Nb2O5 | 620 | 30.5 | 43.73391
13 | Optique | H800-Nb2O5 | 620 | 32.7 | 42.87148
13 | Optique | H800-Nb2O5 | 620 | 34.9 | 42.14987
13 | Optique | H800-Nb2O5 | 620 | 37.1 | 41.56404
13 | Optique | H800-Nb2O5 | 620 | 39.2 | 41.12759
13 | Optique | H800-Nb2O5 | 620 | 41.4 | 40.79573
13 | Optique | H800-Nb2O5 | 620 | 43.6 | 40.58972
13 | Optique | H800-Nb2O5 | 620 | 45.8 | 40.50802
13 | Optique | H800-Nb2O5 | 620 | 46.2 | 40.50646
13 | Optique | H800-Nb2O5 | 620 | 48 | 40.55001
13 | Optique | H800-Nb2O5 | 620 | 50.1 | 40.70576
13 | Optique | H800-Nb2O5 | 620 | 52.3 | 40.99129
13 | Optique | H800-Nb2O5 | 620 | 54.5 | 41.40413
13 | Optique | H800-Nb2O5 | 620 | 56.7 | 41.94734
13 | Optique | H800-Nb2O5 | 620 | 58.9 | 42.62488
13 | Optique | H800-Nb2O5 | 620 | 61 | 43.40131
13 | Optique | H800-Nb2O5 | 620 | 63.2 | 44.35597
13 | Optique | H800-Nb2O5 | 620 | 65.4 | 45.46136
13 | Optique | H800-Nb2O5 | 620 | 67.6 | 46.7243
13 | Optique | H800-Nb2O5 | 620 | 69.8 | 48.15202
13 | Optique | H800-Nb2O5 | 620 | 71.9 | 49.67524
13 | Optique | H800-Nb2O5 | 620 | 74.1 | 51.44573
13 | Optique | H800-Nb2O5 | 620 | 76.3 | 53.40103
13 | Optique | H800-Nb2O5 | 620 | 78.5 | 55.54568
13 | Optique | H800-Nb2O5 | 620 | 80.7 | 57.88166
13 | Optique | H800-Nb2O5 | 620 | 82.8 | 60.28839
13 | Optique | H800-Nb2O5 | 620 | 85 | 62.98848
13 | Optique | H800-Nb2O5 | 620 | 87.10062 | 65.72502
14 | Optique | H800-SiO2 | 600 | 0 | 89.11829
14 | Optique | H800-SiO2 | 600 | 3.9 | 90.25825
14 | Optique | H800-SiO2 | 600 | 7.8 | 91.28615
14 | Optique | H800-SiO2 | 600 | 11.7 | 92.17773
14 | Optique | H800-SiO2 | 600 | 15.6 | 92.91084
14 | Optique | H800-SiO2 | 600 | 19.5 | 93.46652
14 | Optique | H800-SiO2 | 600 | 23.4 | 93.8299
14 | Optique | H800-SiO2 | 600 | 27.3 | 93.99106
14 | Optique | H800-SiO2 | 600 | 28.4 | 93.99919
14 | Optique | H800-SiO2 | 600 | 31.2 | 93.94552
14 | Optique | H800-SiO2 | 600 | 35.1 | 93.69454
14 | Optique | H800-SiO2 | 600 | 39 | 93.24505
14 | Optique | H800-SiO2 | 600 | 42.9 | 92.6092
14 | Optique | H800-SiO2 | 600 | 46.8 | 91.80379
14 | Optique | H800-SiO2 | 600 | 50.7 | 90.84929
14 | Optique | H800-SiO2 | 600 | 54.6 | 89.7689
14 | Optique | H800-SiO2 | 600 | 58.5 | 88.58748
14 | Optique | H800-SiO2 | 600 | 62.4 | 87.33058
14 | Optique | H800-SiO2 | 600 | 66.3 | 86.02352
14 | Optique | H800-SiO2 | 600 | 70.2 | 84.69066
14 | Optique | H800-SiO2 | 600 | 74.1 | 83.35483
14 | Optique | H800-SiO2 | 600 | 78 | 82.03691
14 | Optique | H800-SiO2 | 600 | 82 | 80.72343
14 | Optique | H800-SiO2 | 600 | 85.9 | 79.49684
14 | Optique | H800-SiO2 | 600 | 89.8 | 78.33794
14 | Optique | H800-SiO2 | 600 | 93.7 | 77.25875
14 | Optique | H800-SiO2 | 600 | 97.6 | 76.26933
14 | Optique | H800-SiO2 | 600 | 101.5 | 75.37794
14 | Optique | H800-SiO2 | 600 | 105.4 | 74.59129
14 | Optique | H800-SiO2 | 600 | 109.3 | 73.9147
14 | Optique | H800-SiO2 | 600 | 113.2 | 73.35234
14 | Optique | H800-SiO2 | 600 | 117.1 | 72.90737
14 | Optique | H800-SiO2 | 600 | 121 | 72.58211
14 | Optique | H800-SiO2 | 600 | 124.9 | 72.37815
14 | Optique | H800-SiO2 | 600 | 128.8 | 72.29646
14 | Optique | H800-SiO2 | 600 | 129.4 | 72.29477
14 | Optique | H800-SiO2 | 600 | 132.7 | 72.33739
14 | Optique | H800-SiO2 | 600 | 136.6 | 72.50076
14 | Optique | H800-SiO2 | 600 | 140.5 | 72.78581
14 | Optique | H800-SiO2 | 600 | 144.4 | 73.19117
14 | Optique | H800-SiO2 | 600 | 148.3 | 73.71475
14 | Optique | H800-SiO2 | 600 | 152.2 | 74.35369
14 | Optique | H800-SiO2 | 600 | 156.0964 | 75.10344
15 | Optique | H800-Nb2O5 | 486 | 0 | 91.87285
15 | Optique | H800-Nb2O5 | 486 | 5.7 | 89.34605
15 | Optique | H800-Nb2O5 | 486 | 11.5 | 85.04512
15 | Optique | H800-Nb2O5 | 486 | 17.2 | 80.04535
15 | Optique | H800-Nb2O5 | 486 | 22.9 | 75.11943
15 | Optique | H800-Nb2O5 | 486 | 28.6 | 70.85094
15 | Optique | H800-Nb2O5 | 486 | 34.4 | 67.52411
15 | Optique | H800-Nb2O5 | 486 | 40.1 | 65.41077
15 | Optique | H800-Nb2O5 | 486 | 45.8 | 64.50236
15 | Optique | H800-Nb2O5 | 486 | 47.2 | 64.46583
15 | Optique | H800-Nb2O5 | 486 | 51.5 | 64.8145
15 | Optique | H800-Nb2O5 | 486 | 57.3 | 66.37996
15 | Optique | H800-Nb2O5 | 486 | 63 | 69.11118
15 | Optique | H800-Nb2O5 | 486 | 68.7 | 72.92447
15 | Optique | H800-Nb2O5 | 486 | 74.5 | 77.67188
15 | Optique | H800-Nb2O5 | 486 | 80.2 | 82.7271
15 | Optique | H800-Nb2O5 | 486 | 85.9 | 87.44028
15 | Optique | H800-Nb2O5 | 486 | 91.6 | 90.90001
15 | Optique | H800-Nb2O5 | 486 | 97.4 | 92.28511
15 | Optique | H800-Nb2O5 | 486 | 97.7 | 92.28817
15 | Optique | H800-Nb2O5 | 486 | 103.1 | 91.18078
15 | Optique | H800-Nb2O5 | 486 | 108.8 | 87.92643
15 | Optique | H800-Nb2O5 | 486 | 114.6 | 83.22351
15 | Optique | H800-Nb2O5 | 486 | 120.3 | 78.16554
15 | Optique | H800-Nb2O5 | 486 | 126 | 73.43087
15 | Optique | H800-Nb2O5 | 486 | 131.7 | 69.50321
15 | Optique | H800-Nb2O5 | 486 | 137.5 | 66.59881
15 | Optique | H800-Nb2O5 | 486 | 143.2 | 64.93038
15 | Optique | H800-Nb2O5 | 486 | 148.2 | 64.46584
15 | Optique | H800-Nb2O5 | 486 | 148.9 | 64.47581
15 | Optique | H800-Nb2O5 | 486 | 154.6 | 65.24218
15 | Optique | H800-Nb2O5 | 486 | 160.4 | 67.262
15 | Optique | H800-Nb2O5 | 486 | 166.1 | 70.41321
15 | Optique | H800-Nb2O5 | 486 | 171.8 | 74.57924
15 | Optique | H800-Nb2O5 | 486 | 177.6 | 79.54217
15 | Optique | H800-Nb2O5 | 486 | 183.3 | 84.56842
15 | Optique | H800-Nb2O5 | 486 | 189 | 88.92462
15 | Optique | H800-Nb2O5 | 486 | 194.7 | 91.69046
15 | Optique | H800-Nb2O5 | 486 | 198.7 | 92.28812
15 | Optique | H800-Nb2O5 | 486 | 200.5 | 92.15803
15 | Optique | H800-Nb2O5 | 486 | 206.2 | 90.18549
15 | Optique | H800-Nb2O5 | 486 | 211.9 | 86.31699
15 | Optique | H800-Nb2O5 | 486 | 217.6 | 81.43384
15 | Optique | H800-Nb2O5 | 486 | 223.4 | 76.33338
15 | Optique | H800-Nb2O5 | 486 | 229.0029 | 71.92575
16 | Rate | H800-SiO2 | 486 | 0 | 71.92575
16 | Rate | H800-SiO2 | 486 | 0.3 | 71.87152
16 | Rate | H800-SiO2 | 486 | 0.7 | 71.80092
16 | Rate | H800-SiO2 | 486 | 1 | 71.74925
16 | Rate | H800-SiO2 | 486 | 1.3 | 71.69869
16 | Rate | H800-SiO2 | 486 | 1.6 | 71.64923
16 | Rate | H800-SiO2 | 486 | 2 | 71.58502
16 | Rate | H800-SiO2 | 486 | 2.3 | 71.53815
16 | Rate | H800-SiO2 | 486 | 2.6 | 71.4924
16 | Rate | H800-SiO2 | 486 | 2.9 | 71.44776
16 | Rate | H800-SiO2 | 486 | 3.3 | 71.38998
16 | Rate | H800-SiO2 | 486 | 3.6 | 71.34796
16 | Rate | H800-SiO2 | 486 | 3.9 | 71.30705
16 | Rate | H800-SiO2 | 486 | 4.3 | 71.25425
16 | Rate | H800-SiO2 | 486 | 4.6 | 71.21597
16 | Rate | H800-SiO2 | 486 | 4.9 | 71.17881
16 | Rate | H800-SiO2 | 486 | 5.2 | 71.14278
16 | Rate | H800-SiO2 | 486 | 5.6 | 71.0965
16 | Rate | H800-SiO2 | 486 | 5.9 | 71.0631
16 | Rate | H800-SiO2 | 486 | 6.2 | 71.03084
16 | Rate | H800-SiO2 | 486 | 6.6 | 70.98959
16 | Rate | H800-SiO2 | 486 | 6.9 | 70.95998
16 | Rate | H800-SiO2 | 486 | 7.2 | 70.93151
16 | Rate | H800-SiO2 | 486 | 7.5 | 70.90417
16 | Rate | H800-SiO2 | 486 | 7.9 | 70.86949
16 | Rate | H800-SiO2 | 486 | 8.2 | 70.84481
16 | Rate | H800-SiO2 | 486 | 8.5 | 70.82127
16 | Rate | H800-SiO2 | 486 | 8.8 | 70.79888
16 | Rate | H800-SiO2 | 486 | 9.2 | 70.77079
16 | Rate | H800-SiO2 | 486 | 9.5 | 70.75106
16 | Rate | H800-SiO2 | 486 | 9.8 | 70.73248
16 | Rate | H800-SiO2 | 486 | 10.2 | 70.70948
16 | Rate | H800-SiO2 | 486 | 10.5 | 70.69357
16 | Rate | H800-SiO2 | 486 | 10.8 | 70.67881
16 | Rate | H800-SiO2 | 486 | 11.1 | 70.66519
16 | Rate | H800-SiO2 | 486 | 11.5 | 70.64882
16 | Rate | H800-SiO2 | 486 | 11.8 | 70.63788
16 | Rate | H800-SiO2 | 486 | 12.1 | 70.62809
16 | Rate | H800-SiO2 | 486 | 12.4 | 70.61945
16 | Rate | H800-SiO2 | 486 | 12.8 | 70.60972
16 | Rate | H800-SiO2 | 486 | 13.07276 | 70.60426
17 | Optique | H800-Nb2O5 | 460 | 0 | 68.03555
17 | Optique | H800-Nb2O5 | 460 | 2.9 | 68.32232
17 | Optique | H800-Nb2O5 | 460 | 5.8 | 68.91168
17 | Optique | H800-Nb2O5 | 460 | 8.8 | 69.83248
17 | Optique | H800-Nb2O5 | 460 | 11.7 | 71.01117
17 | Optique | H800-Nb2O5 | 460 | 14.6 | 72.45503
17 | Optique | H800-Nb2O5 | 460 | 17.6 | 74.19902
17 | Optique | H800-Nb2O5 | 460 | 20.5 | 76.08792
17 | Optique | H800-Nb2O5 | 460 | 23.4 | 78.12485
17 | Optique | H800-Nb2O5 | 460 | 26.3 | 80.24412
17 | Optique | H800-Nb2O5 | 460 | 29.2 | 82.36504
17 | Optique | H800-Nb2O5 | 460 | 32.2 | 84.46078
17 | Optique | H800-Nb2O5 | 460 | 35.1 | 86.28579
17 | Optique | H800-Nb2O5 | 460 | 38 | 87.80802
17 | Optique | H800-Nb2O5 | 460 | 41 | 88.9628
17 | Optique | H800-Nb2O5 | 460 | 43.9 | 89.59596
17 | Optique | H800-Nb2O5 | 460 | 46 | 89.73086
17 | Optique | H800-Nb2O5 | 460 | 46.8 | 89.70888
17 | Optique | H800-Nb2O5 | 460 | 49.7 | 89.29345
17 | Optique | H800-Nb2O5 | 460 | 52.6 | 88.37923
17 | Optique | H800-Nb2O5 | 460 | 55.6 | 86.97575
17 | Optique | H800-Nb2O5 | 460 | 58.5 | 85.26699
17 | Optique | H800-Nb2O5 | 460 | 61.4 | 83.31491
17 | Optique | H800-Nb2O5 | 460 | 64.4 | 81.1507
17 | Optique | H800-Nb2O5 | 460 | 67.3 | 79.02004
17 | Optique | H800-Nb2O5 | 460 | 70.2 | 76.9392
17 | Optique | H800-Nb2O5 | 460 | 73.1 | 74.98031
17 | Optique | H800-Nb2O5 | 460 | 76 | 73.20053
17 | Optique | H800-Nb2O5 | 460 | 79 | 71.59389
17 | Optique | H800-Nb2O5 | 460 | 81.9 | 70.29979
17 | Optique | H800-Nb2O5 | 460 | 84.8 | 69.28232
17 | Optique | H800-Nb2O5 | 460 | 87.8 | 68.53618
17 | Optique | H800-Nb2O5 | 460 | 90.7 | 68.1202
17 | Optique | H800-Nb2O5 | 460 | 93.2 | 68.00615
17 | Optique | H800-Nb2O5 | 460 | 93.6 | 68.00901
17 | Optique | H800-Nb2O5 | 460 | 96.5 | 68.20376
17 | Optique | H800-Nb2O5 | 460 | 99.4 | 68.70241
17 | Optique | H800-Nb2O5 | 460 | 102.4 | 69.53201
17 | Optique | H800-Nb2O5 | 460 | 105.3 | 70.6268
17 | Optique | H800-Nb2O5 | 460 | 108.2 | 71.99309
17 | Optique | H800-Nb2O5 | 460 | 111.2 | 73.6665
17 | Optique | H800-Nb2O5 | 460 | 114.1 | 75.50009
17 | Optique | H800-Nb2O5 | 460 | 116.9609 | 77.47081
18 | Optique | H800-SiO2 | 550 | 0 | 76.59473
18 | Optique | H800-SiO2 | 550 | 4.2 | 76.95652
18 | Optique | H800-SiO2 | 550 | 8.3 | 77.45434
18 | Optique | H800-SiO2 | 550 | 12.5 | 78.10789
18 | Optique | H800-SiO2 | 550 | 16.7 | 78.90036
18 | Optique | H800-SiO2 | 550 | 20.8 | 79.79985
18 | Optique | H800-SiO2 | 550 | 25 | 80.83966
18 | Optique | H800-SiO2 | 550 | 29.2 | 81.98595
18 | Optique | H800-SiO2 | 550 | 33.4 | 83.22233
18 | Optique | H800-SiO2 | 550 | 37.5 | 84.49743
18 | Optique | H800-SiO2 | 550 | 41.7 | 85.85099
18 | Optique | H800-SiO2 | 550 | 45.9 | 87.22647
18 | Optique | H800-SiO2 | 550 | 50 | 88.56232
18 | Optique | H800-SiO2 | 550 | 54.2 | 89.89244
18 | Optique | H800-SiO2 | 550 | 58.4 | 91.15036
18 | Optique | H800-SiO2 | 550 | 62.6 | 92.30168
18 | Optique | H800-SiO2 | 550 | 66.7 | 93.29054
18 | Optique | H800-SiO2 | 550 | 70.9 | 94.13437
18 | Optique | H800-SiO2 | 550 | 75.1 | 94.7798
18 | Optique | H800-SiO2 | 550 | 79.2 | 95.19759
18 | Optique | H800-SiO2 | 550 | 83.4 | 95.39356
18 | Optique | H800-SiO2 | 550 | 84.7 | 95.40534
18 | Optique | H800-SiO2 | 550 | 87.6 | 95.3479
18 | Optique | H800-SiO2 | 550 | 91.7 | 95.07177
18 | Optique | H800-SiO2 | 550 | 95.9 | 94.5614
18 | Optique | H800-SiO2 | 550 | 100.1 | 93.83825
18 | Optique | H800-SiO2 | 550 | 104.2 | 92.9501
18 | Optique | H800-SiO2 | 550 | 108.4 | 91.88218
18 | Optique | H800-SiO2 | 550 | 112.6 | 90.68643
18 | Optique | H800-SiO2 | 550 | 116.8 | 89.39699
18 | Optique | H800-SiO2 | 550 | 120.9 | 88.08067
18 | Optique | H800-SiO2 | 550 | 125.1 | 86.70575
18 | Optique | H800-SiO2 | 550 | 129.3 | 85.33476
18 | Optique | H800-SiO2 | 550 | 133.4 | 84.02721
18 | Optique | H800-SiO2 | 550 | 137.6 | 82.74382
18 | Optique | H800-SiO2 | 550 | 141.8 | 81.53864
18 | Optique | H800-SiO2 | 550 | 146 | 80.43004
18 | Optique | H800-SiO2 | 550 | 150.1 | 79.4556
18 | Optique | H800-SiO2 | 550 | 154.3 | 78.57996
18 | Optique | H800-SiO2 | 550 | 158.5 | 77.83818
18 | Optique | H800-SiO2 | 550 | 162.6 | 77.25053
18 | Optique | H800-SiO2 | 550 | 166.7208 | 76.80121
19 | Optique | H800-Nb2O5 | 560 | 0 | 85.45063
19 | Optique | H800-Nb2O5 | 560 | 3 | 82.88385
19 | Optique | H800-Nb2O5 | 560 | 5.9 | 80.34694
19 | Optique | H800-Nb2O5 | 560 | 8.9 | 77.74724
19 | Optique | H800-Nb2O5 | 560 | 11.8 | 75.323
19 | Optique | H800-Nb2O5 | 560 | 14.8 | 72.96049
19 | Optique | H800-Nb2O5 | 560 | 17.8 | 70.78652
19 | Optique | H800-Nb2O5 | 560 | 20.7 | 68.89202
19 | Optique | H800-Nb2O5 | 560 | 23.7 | 67.16583
19 | Optique | H800-Nb2O5 | 560 | 26.6 | 65.73501
19 | Optique | H800-Nb2O5 | 560 | 29.6 | 64.50831
19 | Optique | H800-Nb2O5 | 560 | 32.6 | 63.5434
19 | Optique | H800-Nb2O5 | 560 | 35.5 | 62.86124
19 | Optique | H800-Nb2O5 | 560 | 38.5 | 62.41537
19 | Optique | H800-Nb2O5 | 560 | 41.4 | 62.23559
19 | Optique | H800-Nb2O5 | 560 | 42.1 | 62.22919
19 | Optique | H800-Nb2O5 | 560 | 44.4 | 62.30946
19 | Optique | H800-Nb2O5 | 560 | 47.4 | 62.64761
19 | Optique | H800-Nb2O5 | 560 | 50.3 | 63.2257
19 | Optique | H800-Nb2O5 | 560 | 53.3 | 64.0833
19 | Optique | H800-Nb2O5 | 560 | 56.2 | 65.16209
19 | Optique | H800-Nb2O5 | 560 | 59.2 | 66.53357
19 | Optique | H800-Nb2O5 | 560 | 62.2 | 68.15896
19 | Optique | H800-Nb2O5 | 560 | 65.1 | 69.96171
19 | Optique | H800-Nb2O5 | 560 | 68.1 | 72.04979
19 | Optique | H800-Nb2O5 | 560 | 71 | 74.26049
19 | Optique | H800-Nb2O5 | 560 | 74 | 76.71125
19 | Optique | H800-Nb2O5 | 560 | 77 | 79.28018
19 | Optique | H800-Nb2O5 | 560 | 79.9 | 81.8161
19 | Optique | H800-Nb2O5 | 560 | 82.9 | 84.41745
19 | Optique | H800-Nb2O5 | 560 | 85.8 | 86.82486
19 | Optique | H800-Nb2O5 | 560 | 88.8 | 89.1044
19 | Optique | H800-Nb2O5 | 560 | 91.8 | 91.06376
19 | Optique | H800-Nb2O5 | 560 | 94.7 | 92.55721
19 | Optique | H800-Nb2O5 | 560 | 97.7 | 93.60258
19 | Optique | H800-Nb2O5 | 560 | 100.6 | 94.07179
19 | Optique | H800-Nb2O5 | 560 | 101.6 | 94.10417
19 | Optique | H800-Nb2O5 | 560 | 103.6 | 93.96788
19 | Optique | H800-Nb2O5 | 560 | 106.6 | 93.27142
19 | Optique | H800-Nb2O5 | 560 | 109.5 | 92.07495
19 | Optique | H800-Nb2O5 | 560 | 112.5 | 90.36693
19 | Optique | H800-Nb2O5 | 560 | 115.4 | 88.34883
19 | Optique | H800-Nb2O5 | 560 | 118.3726 | 86.00621
20 | Rate | H800-SiO2 | 560 | 0 | 86.00621
20 | Rate | H800-SiO2 | 560 | 0.5 | 85.89684
20 | Rate | H800-SiO2 | 560 | 0.9 | 85.81002
20 | Rate | H800-SiO2 | 560 | 1.4 | 85.70235
20 | Rate | H800-SiO2 | 560 | 1.9 | 85.59566
20 | Rate | H800-SiO2 | 560 | 2.3 | 85.51103
20 | Rate | H800-SiO2 | 560 | 2.8 | 85.40616
20 | Rate | H800-SiO2 | 560 | 3.3 | 85.30233
20 | Rate | H800-SiO2 | 560 | 3.7 | 85.22004
20 | Rate | H800-SiO2 | 560 | 4.2 | 85.11814
20 | Rate | H800-SiO2 | 560 | 4.7 | 85.01735
20 | Rate | H800-SiO2 | 560 | 5.1 | 84.93753
20 | Rate | H800-SiO2 | 560 | 5.6 | 84.83878
20 | Rate | H800-SiO2 | 560 | 6.1 | 84.74119
20 | Rate | H800-SiO2 | 560 | 6.5 | 84.66397
20 | Rate | H800-SiO2 | 560 | 7 | 84.56852
20 | Rate | H800-SiO2 | 560 | 7.5 | 84.47429
20 | Rate | H800-SiO2 | 560 | 7.9 | 84.39979
20 | Rate | H800-SiO2 | 560 | 8.4 | 84.30779
20 | Rate | H800-SiO2 | 560 | 8.9 | 84.21706
20 | Rate | H800-SiO2 | 560 | 9.4 | 84.12761
20 | Rate | H800-SiO2 | 560 | 9.8 | 84.05699
20 | Rate | H800-SiO2 | 560 | 10.3 | 83.9699
20 | Rate | H800-SiO2 | 560 | 10.8 | 83.88415
20 | Rate | H800-SiO2 | 560 | 11.2 | 83.81651
20 | Rate | H800-SiO2 | 560 | 11.7 | 83.73319
20 | Rate | H800-SiO2 | 560 | 12.2 | 83.65125
20 | Rate | H800-SiO2 | 560 | 12.6 | 83.5867
20 | Rate | H800-SiO2 | 560 | 13.1 | 83.50727
20 | Rate | H800-SiO2 | 560 | 13.6 | 83.42926
20 | Rate | H800-SiO2 | 560 | 14 | 83.36788
20 | Rate | H800-SiO2 | 560 | 14.5 | 83.29246
20 | Rate | H800-SiO2 | 560 | 15 | 83.21849
20 | Rate | H800-SiO2 | 560 | 15.4 | 83.16038
20 | Rate | H800-SiO2 | 560 | 15.9 | 83.08907
20 | Rate | H800-SiO2 | 560 | 16.4 | 83.01925
20 | Rate | H800-SiO2 | 560 | 16.8 | 82.96448
20 | Rate | H800-SiO2 | 560 | 17.3 | 82.89737
20 | Rate | H800-SiO2 | 560 | 17.8 | 82.8318
20 | Rate | H800-SiO2 | 560 | 18.2 | 82.78044
20 | Rate | H800-SiO2 | 560 | 18.64445 | 82.72454
21 | Optique | H800-Nb2O5 | 480 | 0 | 92.12164
21 | Optique | H800-Nb2O5 | 480 | 0.8 | 92.14548
21 | Optique | H800-Nb2O5 | 480 | 5.2 | 91.38601
21 | Optique | H800-Nb2O5 | 480 | 10.4 | 88.73759
21 | Optique | H800-Nb2O5 | 480 | 15.6 | 84.74527
21 | Optique | H800-Nb2O5 | 480 | 20.8 | 80.1378
21 | Optique | H800-Nb2O5 | 480 | 26 | 75.57448
21 | Optique | H800-Nb2O5 | 480 | 31.2 | 71.53101
21 | Optique | H800-Nb2O5 | 480 | 36.4 | 68.2945
21 | Optique | H800-Nb2O5 | 480 | 41.6 | 66.01218
21 | Optique | H800-Nb2O5 | 480 | 46.8 | 64.7476
21 | Optique | H800-Nb2O5 | 480 | 50.5 | 64.48039
21 | Optique | H800-Nb2O5 | 480 | 52 | 64.52258
21 | Optique | H800-Nb2O5 | 480 | 57.3 | 65.36593
21 | Optique | H800-Nb2O5 | 480 | 62.5 | 67.23342
21 | Optique | H800-Nb2O5 | 480 | 67.7 | 70.08861
21 | Optique | H800-Nb2O5 | 480 | 72.9 | 73.82501
21 | Optique | H800-Nb2O5 | 480 | 78.1 | 78.22022
21 | Optique | H800-Nb2O5 | 480 | 83.3 | 82.88006
21 | Optique | H800-Nb2O5 | 480 | 88.5 | 87.21434
21 | Optique | H800-Nb2O5 | 480 | 93.7 | 90.50068
21 | Optique | H800-Nb2O5 | 480 | 98.9 | 92.07219
21 | Optique | H800-Nb2O5 | 480 | 100.3 | 92.14545
21 | Optique | H800-Nb2O5 | 480 | 104.1 | 91.57201
21 | Optique | H800-Nb2O5 | 480 | 109.3 | 89.11643
21 | Optique | H800-Nb2O5 | 480 | 114.5 | 85.23985
21 | Optique | H800-Nb2O5 | 480 | 119.7 | 80.66599
21 | Optique | H800-Nb2O5 | 480 | 124.9 | 76.07013
21 | Optique | H800-Nb2O5 | 480 | 130.1 | 71.95051
21 | Optique | H800-Nb2O5 | 480 | 135.3 | 68.61355
21 | Optique | H800-Nb2O5 | 480 | 140.5 | 66.21934
21 | Optique | H800-Nb2O5 | 480 | 145.7 | 64.83839
21 | Optique | H800-Nb2O5 | 480 | 150 | 64.48038
21 | Optique | H800-Nb2O5 | 480 | 150.9 | 64.49574
21 | Optique | H800-Nb2O5 | 480 | 156.2 | 65.21956
21 | Optique | H800-Nb2O5 | 480 | 161.4 | 66.97223
21 | Optique | H800-Nb2O5 | 480 | 166.6 | 69.71978
21 | Optique | H800-Nb2O5 | 480 | 171.8 | 73.36526
21 | Optique | H800-Nb2O5 | 480 | 177 | 77.70228
21 | Optique | H800-Nb2O5 | 480 | 182.2 | 82.3583
21 | Optique | H800-Nb2O5 | 480 | 187.4 | 86.76416
21 | Optique | H800-Nb2O5 | 480 | 192.6 | 90.20528
21 | Optique | H800-Nb2O5 | 480 | 197.8 | 91.99587
21 | Optique | H800-Nb2O5 | 480 | 199.8 | 92.14541
21 | Optique | H800-Nb2O5 | 480 | 203 | 91.73268
21 | Optique | H800-Nb2O5 | 480 | 208.1206 | 89.52438
22 | Rate | H800-SiO2 | 480 | 0 | 89.52438
22 | Rate | H800-SiO2 | 480 | 0.3 | 89.47919
22 | Rate | H800-SiO2 | 480 | 0.7 | 89.41938
22 | Rate | H800-SiO2 | 480 | 1 | 89.37486
22 | Rate | H800-SiO2 | 480 | 1.3 | 89.33063
22 | Rate | H800-SiO2 | 480 | 1.6 | 89.2867
22 | Rate | H800-SiO2 | 480 | 2 | 89.2286
22 | Rate | H800-SiO2 | 480 | 2.3 | 89.18538
22 | Rate | H800-SiO2 | 480 | 2.6 | 89.14249
22 | Rate | H800-SiO2 | 480 | 2.9 | 89.09991
22 | Rate | H800-SiO2 | 480 | 3.3 | 89.04366
22 | Rate | H800-SiO2 | 480 | 3.6 | 89.00185
22 | Rate | H800-SiO2 | 480 | 3.9 | 88.96038
22 | Rate | H800-SiO2 | 480 | 4.3 | 88.90562
22 | Rate | H800-SiO2 | 480 | 4.6 | 88.86496
22 | Rate | H800-SiO2 | 480 | 4.9 | 88.82465
22 | Rate | H800-SiO2 | 480 | 5.2 | 88.7847
22 | Rate | H800-SiO2 | 480 | 5.6 | 88.732
22 | Rate | H800-SiO2 | 480 | 5.9 | 88.6929
22 | Rate | H800-SiO2 | 480 | 6.2 | 88.65418
22 | Rate | H800-SiO2 | 480 | 6.6 | 88.60313
22 | Rate | H800-SiO2 | 480 | 6.9 | 88.5653
22 | Rate | H800-SiO2 | 480 | 7.2 | 88.52785
22 | Rate | H800-SiO2 | 480 | 7.5 | 88.49079
22 | Rate | H800-SiO2 | 480 | 7.9 | 88.44199
22 | Rate | H800-SiO2 | 480 | 8.2 | 88.40587
22 | Rate | H800-SiO2 | 480 | 8.5 | 88.37014
22 | Rate | H800-SiO2 | 480 | 8.8 | 88.33483
22 | Rate | H800-SiO2 | 480 | 9.2 | 88.28838
22 | Rate | H800-SiO2 | 480 | 9.5 | 88.25404
22 | Rate | H800-SiO2 | 480 | 9.8 | 88.22012
22 | Rate | H800-SiO2 | 480 | 10.2 | 88.17555
22 | Rate | H800-SiO2 | 480 | 10.5 | 88.14262
22 | Rate | H800-SiO2 | 480 | 10.8 | 88.11013
22 | Rate | H800-SiO2 | 480 | 11.1 | 88.07808
22 | Rate | H800-SiO2 | 480 | 11.5 | 88.03603
22 | Rate | H800-SiO2 | 480 | 11.8 | 88.00501
22 | Rate | H800-SiO2 | 480 | 12.1 | 87.97443
22 | Rate | H800-SiO2 | 480 | 12.4 | 87.94432
22 | Rate | H800-SiO2 | 480 | 12.8 | 87.90487
22 | Rate | H800-SiO2 | 480 | 13.03421 | 87.88215
23 | Optique | H800-Nb2O5 | 450 | 0 | 77.68279
23 | Optique | H800-Nb2O5 | 450 | 5.6 | 87.06101
23 | Optique | H800-Nb2O5 | 450 | 11.1 | 94.03888
23 | Optique | H800-Nb2O5 | 450 | 15.7 | 96.16651
23 | Optique | H800-Nb2O5 | 450 | 16.7 | 96.07375
23 | Optique | H800-Nb2O5 | 450 | 22.3 | 92.04917
23 | Optique | H800-Nb2O5 | 450 | 27.8 | 83.96574
23 | Optique | H800-Nb2O5 | 450 | 33.4 | 74.44635
23 | Optique | H800-Nb2O5 | 450 | 39 | 65.79726
23 | Optique | H800-Nb2O5 | 450 | 44.5 | 59.09608
23 | Optique | H800-Nb2O5 | 450 | 50.1 | 54.30289
23 | Optique | H800-Nb2O5 | 450 | 55.7 | 51.4647
23 | Optique | H800-Nb2O5 | 450 | 61.2 | 50.45319
23 | Optique | H800-Nb2O5 | 450 | 61.7 | 50.44579
23 | Optique | H800-Nb2O5 | 450 | 66.8 | 51.17309
23 | Optique | H800-Nb2O5 | 450 | 72.4 | 53.70085
23 | Optique | H800-Nb2O5 | 450 | 77.9 | 58.06275
23 | Optique | H800-Nb2O5 | 450 | 83.5 | 64.52912
23 | Optique | H800-Nb2O5 | 450 | 89.1 | 72.91194
23 | Optique | H800-Nb2O5 | 450 | 94.6 | 82.23382
23 | Optique | H800-Nb2O5 | 450 | 100.2 | 90.8942
23 | Optique | H800-Nb2O5 | 450 | 105.8 | 95.8069
23 | Optique | H800-Nb2O5 | 450 | 107.7 | 96.16668
23 | Optique | H800-Nb2O5 | 450 | 111.4 | 94.78992
23 | Optique | H800-Nb2O5 | 450 | 116.9 | 88.47603
23 | Optique | H800-Nb2O5 | 450 | 122.5 | 79.27493
23 | Optique | H800-Nb2O5 | 450 | 128.1 | 69.9919
23 | Optique | H800-Nb2O5 | 450 | 133.6 | 62.31298
23 | Optique | H800-Nb2O5 | 450 | 139.2 | 56.4819
23 | Optique | H800-Nb2O5 | 450 | 144.8 | 52.66962
23 | Optique | H800-Nb2O5 | 450 | 150.3 | 50.76175
23 | Optique | H800-Nb2O5 | 450 | 153.7 | 50.44584
23 | Optique | H800-Nb2O5 | 450 | 155.9 | 50.58691
23 | Optique | H800-Nb2O5 | 450 | 161.5 | 52.18587
23 | Optique | H800-Nb2O5 | 450 | 167 | 55.56798
23 | Optique | H800-Nb2O5 | 450 | 172.6 | 60.99078
23 | Optique | H800-Nb2O5 | 450 | 178.2 | 68.44648
23 | Optique | H800-Nb2O5 | 450 | 183.7 | 77.36975
23 | Optique | H800-Nb2O5 | 450 | 189.3 | 86.77411
23 | Optique | H800-Nb2O5 | 450 | 194.9 | 93.96439
23 | Optique | H800-Nb2O5 | 450 | 199.6 | 96.16663
23 | Optique | H800-Nb2O5 | 450 | 200.4 | 96.10592
23 | Optique | H800-Nb2O5 | 450 | 206 | 92.26336
23 | Optique | H800-Nb2O5 | 450 | 211.6 | 84.10418
23 | Optique | H800-Nb2O5 | 450 | 217.1 | 74.75235
23 | Optique | H800-Nb2O5 | 450 | 222.6239 | 66.16074
24 | Rate | H800-SiO2 | 450 | 0 | 66.16074
24 | Rate | H800-SiO2 | 450 | 0.2 | 66.09138
24 | Rate | H800-SiO2 | 450 | 0.4 | 66.0226
24 | Rate | H800-SiO2 | 450 | 0.6 | 65.95442
24 | Rate | H800-SiO2 | 450 | 0.8 | 65.88683
24 | Rate | H800-SiO2 | 450 | 1 | 65.81983
24 | Rate | H800-SiO2 | 450 | 1.2 | 65.75342
24 | Rate | H800-SiO2 | 450 | 1.4 | 65.68762
24 | Rate | H800-SiO2 | 450 | 1.6 | 65.62241
24 | Rate | H800-SiO2 | 450 | 1.8 | 65.55779
24 | Rate | H800-SiO2 | 450 | 2 | 65.49378
24 | Rate | H800-SiO2 | 450 | 2.1 | 65.462
24 | Rate | H800-SiO2 | 450 | 2.3 | 65.3989
24 | Rate | H800-SiO2 | 450 | 2.5 | 65.33639
24 | Rate | H800-SiO2 | 450 | 2.7 | 65.2745
24 | Rate | H800-SiO2 | 450 | 2.9 | 65.2132
24 | Rate | H800-SiO2 | 450 | 3.1 | 65.15252
24 | Rate | H800-SiO2 | 450 | 3.3 | 65.09244
24 | Rate | H800-SiO2 | 450 | 3.5 | 65.03297
24 | Rate | H800-SiO2 | 450 | 3.7 | 64.97412
24 | Rate | H800-SiO2 | 450 | 3.9 | 64.91587
24 | Rate | H800-SiO2 | 450 | 4.1 | 64.85824
24 | Rate | H800-SiO2 | 450 | 4.3 | 64.80122
24 | Rate | H800-SiO2 | 450 | 4.5 | 64.74482
24 | Rate | H800-SiO2 | 450 | 4.7 | 64.68903
24 | Rate | H800-SiO2 | 450 | 4.9 | 64.63386
24 | Rate | H800-SiO2 | 450 | 5.1 | 64.5793
24 | Rate | H800-SiO2 | 450 | 5.3 | 64.52537
24 | Rate | H800-SiO2 | 450 | 5.5 | 64.47205
24 | Rate | H800-SiO2 | 450 | 5.7 | 64.41935
24 | Rate | H800-SiO2 | 450 | 5.8 | 64.39324
24 | Rate | H800-SiO2 | 450 | 6 | 64.34148
24 | Rate | H800-SiO2 | 450 | 6.2 | 64.29033
24 | Rate | H800-SiO2 | 450 | 6.4 | 64.23982
24 | Rate | H800-SiO2 | 450 | 6.6 | 64.18992
24 | Rate | H800-SiO2 | 450 | 6.8 | 64.14065
24 | Rate | H800-SiO2 | 450 | 7 | 64.09201
24 | Rate | H800-SiO2 | 450 | 7.2 | 64.04399
24 | Rate | H800-SiO2 | 450 | 7.4 | 63.99659
24 | Rate | H800-SiO2 | 450 | 7.6 | 63.94983
24 | Rate | H800-SiO2 | 450 | 7.758609 | 63.91319
25 | Optique | H800-Nb2O5 | 560 | 0 | 82.51398
25 | Optique | H800-Nb2O5 | 560 | 5.8 | 86.9768
25 | Optique | H800-Nb2O5 | 560 | 11.5 | 90.59958
25 | Optique | H800-Nb2O5 | 560 | 17.3 | 92.87911
25 | Optique | H800-Nb2O5 | 560 | 21.4 | 93.37582
25 | Optique | H800-Nb2O5 | 560 | 23.1 | 93.28902
25 | Optique | H800-Nb2O5 | 560 | 28.8 | 91.78465
25 | Optique | H800-Nb2O5 | 560 | 34.6 | 88.62464
25 | Optique | H800-Nb2O5 | 560 | 40.4 | 84.40568
25 | Optique | H800-Nb2O5 | 560 | 46.1 | 79.85893
25 | Optique | H800-Nb2O5 | 560 | 51.9 | 75.36979
25 | Optique | H800-Nb2O5 | 560 | 57.7 | 71.40432
25 | Optique | H800-Nb2O5 | 560 | 63.4 | 68.242
25 | Optique | H800-Nb2O5 | 560 | 69.2 | 65.88877
25 | Optique | H800-Nb2O5 | 560 | 75 | 64.45819
25 | Optique | H800-Nb2O5 | 560 | 80.7 | 63.96801
25 | Optique | H800-Nb2O5 | 560 | 80.9 | 63.96736
25 | Optique | H800-Nb2O5 | 560 | 86.5 | 64.40466
25 | Optique | H800-Nb2O5 | 560 | 92.3 | 65.7817
25 | Optique | H800-Nb2O5 | 560 | 98 | 68.03572
25 | Optique | H800-Nb2O5 | 560 | 103.8 | 71.19858
25 | Optique | H800-Nb2O5 | 560 | 109.6 | 75.12577
25 | Optique | H800-Nb2O5 | 560 | 115.4 | 79.59375
25 | Optique | H800-Nb2O5 | 560 | 121.1 | 84.14587
25 | Optique | H800-Nb2O5 | 560 | 126.9 | 88.40538
25 | Optique | H800-Nb2O5 | 560 | 132.7 | 91.64344
25 | Optique | H800-Nb2O5 | 560 | 138.4 | 93.25201
25 | Optique | H800-Nb2O5 | 560 | 140.4 | 93.37578
25 | Optique | H800-Nb2O5 | 560 | 144.2 | 92.9558
25 | Optique | H800-Nb2O5 | 560 | 150 | 90.77389
25 | Optique | H800-Nb2O5 | 560 | 155.7 | 87.21483
25 | Optique | H800-Nb2O5 | 560 | 161.5 | 82.77932
25 | Optique | H800-Nb2O5 | 560 | 167.3 | 78.14867
25 | Optique | H800-Nb2O5 | 560 | 173 | 73.88819
25 | Optique | H800-Nb2O5 | 560 | 178.8 | 70.17098
25 | Optique | H800-Nb2O5 | 560 | 184.6 | 67.26103
25 | Optique | H800-Nb2O5 | 560 | 190.3 | 65.27433
25 | Optique | H800-Nb2O5 | 560 | 196.1 | 64.17621
25 | Optique | H800-Nb2O5 | 560 | 200 | 63.96738
25 | Optique | H800-Nb2O5 | 560 | 201.9 | 64.02024
25 | Optique | H800-Nb2O5 | 560 | 207.6 | 64.78596
25 | Optique | H800-Nb2O5 | 560 | 213.4 | 66.49385
25 | Optique | H800-Nb2O5 | 560 | 219.2 | 69.11399
25 | Optique | H800-Nb2O5 | 560 | 224.9 | 72.51298
25 | Optique | H800-Nb2O5 | 560 | 230.6035 | 76.59126
26 | Optique | H800-SiO2 | 540 | 0 | 75.41527
26 | Optique | H800-SiO2 | 540 | 4.2 | 76.76852
26 | Optique | H800-SiO2 | 540 | 8.4 | 78.24202
26 | Optique | H800-SiO2 | 540 | 12.5 | 79.77558
26 | Optique | H800-SiO2 | 540 | 16.7 | 81.41785
26 | Optique | H800-SiO2 | 540 | 20.9 | 83.10072
26 | Optique | H800-SiO2 | 540 | 25.1 | 84.78723
26 | Optique | H800-SiO2 | 540 | 29.3 | 86.43578
26 | Optique | H800-SiO2 | 540 | 33.5 | 88.00106
26 | Optique | H800-SiO2 | 540 | 37.6 | 89.4034
26 | Optique | H800-SiO2 | 540 | 41.8 | 90.66481
26 | Optique | H800-SiO2 | 540 | 46 | 91.70468
26 | Optique | H800-SiO2 | 540 | 50.2 | 92.48393
26 | Optique | H800-SiO2 | 540 | 54.4 | 92.97191
26 | Optique | H800-SiO2 | 540 | 58.6 | 93.14879
26 | Optique | H800-SiO2 | 540 | 58.8 | 93.14927
26 | Optique | H800-SiO2 | 540 | 62.7 | 93.01432
26 | Optique | H800-SiO2 | 540 | 66.9 | 92.56753
26 | Optique | H800-SiO2 | 540 | 71.1 | 91.82606
26 | Optique | H800-SiO2 | 540 | 75.3 | 90.81923
26 | Optique | H800-SiO2 | 540 | 79.5 | 89.58513
26 | Optique | H800-SiO2 | 540 | 83.6 | 88.20335
26 | Optique | H800-SiO2 | 540 | 87.8 | 86.65269
26 | Optique | H800-SiO2 | 540 | 92 | 85.01237
26 | Optique | H800-SiO2 | 540 | 96.2 | 83.32809
26 | Optique | H800-SiO2 | 540 | 100.4 | 81.64203
26 | Optique | H800-SiO2 | 540 | 104.6 | 79.99181
26 | Optique | H800-SiO2 | 540 | 108.7 | 78.44659
26 | Optique | H800-SiO2 | 540 | 112.9 | 76.95783
26 | Optique | H800-SiO2 | 540 | 117.1 | 75.58661
26 | Optique | H800-SiO2 | 540 | 121.3 | 74.35091
26 | Optique | H800-SiO2 | 540 | 125.5 | 73.26476
26 | Optique | H800-SiO2 | 540 | 129.7 | 72.33887
26 | Optique | H800-SiO2 | 540 | 133.8 | 71.59722
26 | Optique | H800-SiO2 | 540 | 138 | 71.00929
26 | Optique | H800-SiO2 | 540 | 142.2 | 70.59917
26 | Optique | H800-SiO2 | 540 | 146.4 | 70.36941
26 | Optique | H800-SiO2 | 540 | 149.6 | 70.31627
26 | Optique | H800-SiO2 | 540 | 150.6 | 70.32133
26 | Optique | H800-SiO2 | 540 | 154.8 | 70.45522
26 | Optique | H800-SiO2 | 540 | 158.9 | 70.7607
26 | Optique | H800-SiO2 | 540 | 163.1 | 71.25084
26 | Optique | H800-SiO2 | 540 | 167.2455 | 71.90742
27 | Optique | H800-Nb2O5 | 530 | 0 | 90.04894
27 | Optique | H800-Nb2O5 | 530 | 0.7 | 90.3152
27 | Optique | H800-Nb2O5 | 530 | 1.3 | 90.52582
27 | Optique | H800-Nb2O5 | 530 | 2 | 90.75032
27 | Optique | H800-Nb2O5 | 530 | 2.7 | 90.95131
27 | Optique | H800-Nb2O5 | 530 | 3.4 | 91.12815
27 | Optique | H800-Nb2O5 | 530 | 4 | 91.26008
27 | Optique | H800-Nb2O5 | 530 | 4.7 | 91.39064
27 | Optique | H800-Nb2O5 | 530 | 5.4 | 91.49565
27 | Optique | H800-Nb2O5 | 530 | 6 | 91.56506
27 | Optique | H800-Nb2O5 | 530 | 6.7 | 91.62177
27 | Optique | H800-Nb2O5 | 530 | 7.4 | 91.65218
27 | Optique | H800-Nb2O5 | 530 | 7.9 | 91.65774
27 | Optique | H800-Nb2O5 | 530 | 8 | 91.65723
27 | Optique | H800-Nb2O5 | 530 | 8.7 | 91.63859
27 | Optique | H800-Nb2O5 | 530 | 9.4 | 91.59359
27 | Optique | H800-Nb2O5 | 530 | 10 | 91.53415
27 | Optique | H800-Nb2O5 | 530 | 10.7 | 91.44065
27 | Optique | H800-Nb2O5 | 530 | 11.4 | 91.32144
27 | Optique | H800-Nb2O5 | 530 | 12.1 | 91.1769
27 | Optique | H800-Nb2O5 | 530 | 12.7 | 91.03319
27 | Optique | H800-Nb2O5 | 530 | 13.4 | 90.8429
27 | Optique | H800-Nb2O5 | 530 | 14.1 | 90.62881
27 | Optique | H800-Nb2O5 | 530 | 14.7 | 90.42685
27 | Optique | H800-Nb2O5 | 530 | 15.4 | 90.17038
27 | Optique | H800-Nb2O5 | 530 | 16.1 | 89.89218
27 | Optique | H800-Nb2O5 | 530 | 16.8 | 89.5931
27 | Optique | H800-Nb2O5 | 530 | 17.4 | 89.3208
27 | Optique | H800-Nb2O5 | 530 | 18.1 | 88.98534
27 | Optique | H800-Nb2O5 | 530 | 18.8 | 88.63166
27 | Optique | H800-Nb2O5 | 530 | 19.4 | 88.31477
27 | Optique | H800-Nb2O5 | 530 | 20.1 | 87.92994
27 | Optique | H800-Nb2O5 | 530 | 20.8 | 87.52983
27 | Optique | H800-Nb2O5 | 530 | 21.4 | 87.17553
27 | Optique | H800-Nb2O5 | 530 | 22.1 | 86.7499
27 | Optique | H800-Nb2O5 | 530 | 22.8 | 86.31209
27 | Optique | H800-Nb2O5 | 530 | 23.4 | 85.92796
27 | Optique | H800-Nb2O5 | 530 | 24.1 | 85.47044
27 | Optique | H800-Nb2O5 | 530 | 24.8 | 85.00387
27 | Optique | H800-Nb2O5 | 530 | 25.5 | 84.52933
27 | Optique | H800-Nb2O5 | 530 | 26.1 | 84.11706
27 | Optique | H800-Nb2O5 | 530 | 26.72643 | 83.68194
28 | Optique | H800-SiO2 | 580 | 0 | 45.81291
28 | Optique | H800-SiO2 | 580 | 4.4 | 45.39689
28 | Optique | H800-SiO2 | 580 | 8.8 | 45.15549
28 | Optique | H800-SiO2 | 580 | 12.7 | 45.08697
28 | Optique | H800-SiO2 | 580 | 13.1 | 45.08766
28 | Optique | H800-SiO2 | 580 | 17.5 | 45.19003
28 | Optique | H800-SiO2 | 580 | 21.9 | 45.46644
28 | Optique | H800-SiO2 | 580 | 26.3 | 45.91767
28 | Optique | H800-SiO2 | 580 | 30.7 | 46.54474
28 | Optique | H800-SiO2 | 580 | 35 | 47.32846
28 | Optique | H800-SiO2 | 580 | 39.4 | 48.3059
28 | Optique | H800-SiO2 | 580 | 43.8 | 49.46049
28 | Optique | H800-SiO2 | 580 | 48.2 | 50.79012
28 | Optique | H800-SiO2 | 580 | 52.6 | 52.28995
28 | Optique | H800-SiO2 | 580 | 56.9 | 53.91177
28 | Optique | H800-SiO2 | 580 | 61.3 | 55.71731
28 | Optique | H800-SiO2 | 580 | 65.7 | 57.64993
28 | Optique | H800-SiO2 | 580 | 70.1 | 59.68062
28 | Optique | H800-SiO2 | 580 | 74.5 | 61.77068
28 | Optique | H800-SiO2 | 580 | 78.8 | 63.82347
28 | Optique | H800-SiO2 | 580 | 83.2 | 65.87605
28 | Optique | H800-SiO2 | 580 | 87.6 | 67.81203
28 | Optique | H800-SiO2 | 580 | 92 | 69.5567
28 | Optique | H800-SiO2 | 580 | 96.4 | 71.03396
28 | Optique | H800-SiO2 | 580 | 100.7 | 72.15098
28 | Optique | H800-SiO2 | 580 | 105.1 | 72.90136
28 | Optique | H800-SiO2 | 580 | 109.5 | 73.2139
28 | Optique | H800-SiO2 | 580 | 110.3 | 73.22189
28 | Optique | H800-SiO2 | 580 | 113.9 | 73.07095
28 | Optique | H800-SiO2 | 580 | 118.3 | 72.48062
28 | Optique | H800-SiO2 | 580 | 122.6 | 71.50279
28 | Optique | H800-SiO2 | 580 | 127 | 70.14421
28 | Optique | H800-SiO2 | 580 | 131.4 | 68.49063
28 | Optique | H800-SiO2 | 580 | 135.8 | 66.61712
28 | Optique | H800-SiO2 | 580 | 140.2 | 64.59954
28 | Optique | H800-SiO2 | 580 | 144.5 | 62.55704
28 | Optique | H800-SiO2 | 580 | 148.9 | 60.45664
28 | Optique | H800-SiO2 | 580 | 153.3 | 58.39844
28 | Optique | H800-SiO2 | 580 | 157.7 | 56.42502
28 | Optique | H800-SiO2 | 580 | 162.1 | 54.56887
28 | Optique | H800-SiO2 | 580 | 166.4 | 52.89093
28 | Optique | H800-SiO2 | 580 | 170.8 | 51.32918
28 | Optique | H800-SiO2 | 580 | 175.1033 | 49.96367
29 | Optique | H800-Nb2O5 | 530 | 0 | 84.24483
29 | Optique | H800-Nb2O5 | 530 | 7.4 | 78.44614
29 | Optique | H800-Nb2O5 | 530 | 14.9 | 73.02526
29 | Optique | H800-Nb2O5 | 530 | 22.3 | 68.85728
29 | Optique | H800-Nb2O5 | 530 | 29.7 | 66.20084
29 | Optique | H800-Nb2O5 | 530 | 37.2 | 65.17476
29 | Optique | H800-Nb2O5 | 530 | 38 | 65.16601
29 | Optique | H800-Nb2O5 | 530 | 44.6 | 65.83527
29 | Optique | H800-Nb2O5 | 530 | 52 | 68.14003
29 | Optique | H800-Nb2O5 | 530 | 59.5 | 72.05765
29 | Optique | H800-Nb2O5 | 530 | 66.9 | 77.20331
29 | Optique | H800-Nb2O5 | 530 | 74.3 | 82.99141
29 | Optique | H800-Nb2O5 | 530 | 81.8 | 88.38838
29 | Optique | H800-Nb2O5 | 530 | 89.2 | 91.82387
29 | Optique | H800-Nb2O5 | 530 | 93.9 | 92.47757
29 | Optique | H800-Nb2O5 | 530 | 96.6 | 92.2473
29 | Optique | H800-Nb2O5 | 530 | 104.1 | 89.45206
29 | Optique | H800-Nb2O5 | 530 | 111.5 | 84.45958
29 | Optique | H800-Nb2O5 | 530 | 118.9 | 78.66484
29 | Optique | H800-Nb2O5 | 530 | 126.4 | 73.21024
29 | Optique | H800-Nb2O5 | 530 | 133.8 | 68.98949
29 | Optique | H800-Nb2O5 | 530 | 141.2 | 66.27242
29 | Optique | H800-Nb2O5 | 530 | 148.6 | 65.18579
29 | Optique | H800-Nb2O5 | 530 | 149.7 | 65.16601
29 | Optique | H800-Nb2O5 | 530 | 156.1 | 65.77978
29 | Optique | H800-Nb2O5 | 530 | 163.5 | 68.02295
29 | Optique | H800-Nb2O5 | 530 | 170.9 | 71.82319
29 | Optique | H800-Nb2O5 | 530 | 178.4 | 76.99036
29 | Optique | H800-Nb2O5 | 530 | 185.8 | 82.77106
29 | Optique | H800-Nb2O5 | 530 | 193.2 | 88.14788
29 | Optique | H800-Nb2O5 | 530 | 200.7 | 91.74347
29 | Optique | H800-Nb2O5 | 530 | 205.6 | 92.47761
29 | Optique | H800-Nb2O5 | 530 | 208.1 | 92.29191
29 | Optique | H800-Nb2O5 | 530 | 215.5 | 89.6609
29 | Optique | H800-Nb2O5 | 530 | 223 | 84.67321
29 | Optique | H800-Nb2O5 | 530 | 230.4 | 78.88418
29 | Optique | H800-Nb2O5 | 530 | 237.8 | 73.46365
29 | Optique | H800-Nb2O5 | 530 | 245.3 | 69.1239
29 | Optique | H800-Nb2O5 | 530 | 252.7 | 66.34637
29 | Optique | H800-Nb2O5 | 530 | 260.1 | 65.19677
29 | Optique | H800-Nb2O5 | 530 | 261.5 | 65.16599
29 | Optique | H800-Nb2O5 | 530 | 267.6 | 65.72668
29 | Optique | H800-Nb2O5 | 530 | 275 | 67.90816
29 | Optique | H800-Nb2O5 | 530 | 282.4 | 71.65242
29 | Optique | H800-Nb2O5 | 530 | 289.9 | 76.77844
29 | Optique | H800-Nb2O5 | 530 | 297.2054 | 82.47589
30 | Optique | H800-SiO2 | 580 | 0 | 40.35635
30 | Optique | H800-SiO2 | 580 | 7.3 | 41.75416
30 | Optique | H800-SiO2 | 580 | 14.7 | 43.6436
30 | Optique | H800-SiO2 | 580 | 22 | 45.96942
30 | Optique | H800-SiO2 | 580 | 29.3 | 48.7264
30 | Optique | H800-SiO2 | 580 | 36.7 | 51.89047
30 | Optique | H800-SiO2 | 580 | 44 | 55.24303
30 | Optique | H800-SiO2 | 580 | 51.3 | 58.61192
30 | Optique | H800-SiO2 | 580 | 58.7 | 61.73988
30 | Optique | H800-SiO2 | 580 | 66 | 64.18729
30 | Optique | H800-SiO2 | 580 | 73.3 | 65.66205
30 | Optique | H800-SiO2 | 580 | 78.5 | 65.98608
30 | Optique | H800-SiO2 | 580 | 80.7 | 65.92981
30 | Optique | H800-SiO2 | 580 | 88 | 64.93961
30 | Optique | H800-SiO2 | 580 | 95.3 | 62.86225
30 | Optique | H800-SiO2 | 580 | 102.7 | 59.95826
30 | Optique | H800-SiO2 | 580 | 110 | 56.66595
30 | Optique | H800-SiO2 | 580 | 117.3 | 53.27538
30 | Optique | H800-SiO2 | 580 | 124.7 | 49.99275
30 | Optique | H800-SiO2 | 580 | 132 | 47.07227
30 | Optique | H800-SiO2 | 580 | 139.3 | 44.56033
30 | Optique | H800-SiO2 | 580 | 146.6 | 42.49932
30 | Optique | H800-SiO2 | 580 | 154 | 40.88271
30 | Optique | H800-SiO2 | 580 | 161.3 | 39.75093
30 | Optique | H800-SiO2 | 580 | 168.6 | 39.07064
30 | Optique | H800-SiO2 | 580 | 176 | 38.83444
30 | Optique | H800-SiO2 | 580 | 176.2 | 38.83435
30 | Optique | H800-SiO2 | 580 | 183.3 | 39.04582
30 | Optique | H800-SiO2 | 580 | 190.6 | 39.70115
30 | Optique | H800-SiO2 | 580 | 198 | 40.82578
30 | Optique | H800-SiO2 | 580 | 205.3 | 42.39776
30 | Optique | H800-SiO2 | 580 | 212.6 | 44.43282
30 | Optique | H800-SiO2 | 580 | 220 | 46.95704
30 | Optique | H800-SiO2 | 580 | 227.3 | 49.86115
30 | Optique | H800-SiO2 | 580 | 234.6 | 53.08641
30 | Optique | H800-SiO2 | 580 | 242 | 56.51954
30 | Optique | H800-SiO2 | 580 | 249.3 | 59.82043
30 | Optique | H800-SiO2 | 580 | 256.6 | 62.7127
30 | Optique | H800-SiO2 | 580 | 264 | 64.86276
30 | Optique | H800-SiO2 | 580 | 271.3 | 65.90106
30 | Optique | H800-SiO2 | 580 | 273.8 | 65.9737
30 | Optique | H800-SiO2 | 580 | 278.6 | 65.69678
30 | Optique | H800-SiO2 | 580 | 286 | 64.25642
30 | Optique | H800-SiO2 | 580 | 293.2414 | 61.86558
31 | Optique | H800-Nb2O5 | 600 | 0 | 58.72069
31 | Optique | H800-Nb2O5 | 600 | 5.5 | 55.87784
31 | Optique | H800-Nb2O5 | 600 | 11.1 | 48.75313
31 | Optique | H800-Nb2O5 | 600 | 16.6 | 40.65828
31 | Optique | H800-Nb2O5 | 600 | 22.1 | 33.46032
31 | Optique | H800-Nb2O5 | 600 | 27.7 | 27.68485
31 | Optique | H800-Nb2O5 | 600 | 33.2 | 23.4573
31 | Optique | H800-Nb2O5 | 600 | 38.7 | 20.38585
31 | Optique | H800-Nb2O5 | 600 | 44.3 | 18.17258
31 | Optique | H800-Nb2O5 | 600 | 49.8 | 16.69089
31 | Optique | H800-Nb2O5 | 600 | 55.4 | 15.74264
31 | Optique | H800-Nb2O5 | 600 | 60.9 | 15.27479
31 | Optique | H800-Nb2O5 | 600 | 64.3 | 15.19504
31 | Optique | H800-Nb2O5 | 600 | 66.4 | 15.22356
31 | Optique | H800-Nb2O5 | 600 | 72 | 15.5949
31 | Optique | H800-Nb2O5 | 600 | 77.5 | 16.40883
31 | Optique | H800-Nb2O5 | 600 | 83 | 17.74266
31 | Optique | H800-Nb2O5 | 600 | 88.6 | 19.76378
31 | Optique | H800-Nb2O5 | 600 | 94.1 | 22.58876
31 | Optique | H800-Nb2O5 | 600 | 99.6 | 26.49881
31 | Optique | H800-Nb2O5 | 600 | 105.2 | 31.88688
31 | Optique | H800-Nb2O5 | 600 | 110.7 | 38.72416
31 | Optique | H800-Nb2O5 | 600 | 116.2 | 46.71695
31 | Optique | H800-Nb2O5 | 600 | 121.8 | 54.39528
31 | Optique | H800-Nb2O5 | 600 | 127.3 | 58.53753
31 | Optique | H800-Nb2O5 | 600 | 128.7 | 58.72055
31 | Optique | H800-Nb2O5 | 600 | 132.8 | 57.05052
31 | Optique | H800-Nb2O5 | 600 | 138.4 | 50.65307
31 | Optique | H800-Nb2O5 | 600 | 143.9 | 42.57661
31 | Optique | H800-Nb2O5 | 600 | 149.4 | 35.06472
31 | Optique | H800-Nb2O5 | 600 | 155 | 28.90986
31 | Optique | H800-Nb2O5 | 600 | 160.5 | 24.36016
31 | Optique | H800-Nb2O5 | 600 | 166 | 21.03602
31 | Optique | H800-Nb2O5 | 600 | 171.6 | 18.62592
31 | Optique | H800-Nb2O5 | 600 | 177.1 | 16.99401
31 | Optique | H800-Nb2O5 | 600 | 182.7 | 15.92172
31 | Optique | H800-Nb2O5 | 600 | 188.2 | 15.34856
31 | Optique | H800-Nb2O5 | 600 | 193 | 15.19504
31 | Optique | H800-Nb2O5 | 600 | 193.7 | 15.19864
31 | Optique | H800-Nb2O5 | 600 | 199.3 | 15.46715
31 | Optique | H800-Nb2O5 | 600 | 204.8 | 16.16851
31 | Optique | H800-Nb2O5 | 600 | 210.3 | 17.36763
31 | Optique | H800-Nb2O5 | 600 | 215.9 | 19.21536
31 | Optique | H800-Nb2O5 | 600 | 221.367 | 21.80025
32 | Optique | H800-SiO2 | 500 | 0 | 62.54129
32 | Optique | H800-SiO2 | 500 | 1.4 | 61.95974
32 | Optique | H800-SiO2 | 500 | 2.7 | 61.43942
32 | Optique | H800-SiO2 | 500 | 4.1 | 60.90083
32 | Optique | H800-SiO2 | 500 | 5.4 | 60.42137
32 | Optique | H800-SiO2 | 500 | 6.8 | 59.92771
32 | Optique | H800-SiO2 | 500 | 8.1 | 59.49069
32 | Optique | H800-SiO2 | 500 | 9.5 | 59.04341
32 | Optique | H800-SiO2 | 500 | 10.9 | 58.6206
32 | Optique | H800-SiO2 | 500 | 12.2 | 58.25012
32 | Optique | H800-SiO2 | 500 | 13.6 | 57.87514
32 | Optique | H800-SiO2 | 500 | 14.9 | 57.54938
32 | Optique | H800-SiO2 | 500 | 16.3 | 57.22283
32 | Optique | H800-SiO2 | 500 | 17.6 | 56.94222
32 | Optique | H800-SiO2 | 500 | 19 | 56.66446
32 | Optique | H800-SiO2 | 500 | 20.4 | 56.41211
32 | Optique | H800-SiO2 | 500 | 21.7 | 56.20055
32 | Optique | H800-SiO2 | 500 | 23.1 | 55.99728
32 | Optique | H800-SiO2 | 500 | 24.4 | 55.83136
32 | Optique | H800-SiO2 | 500 | 25.8 | 55.67726
32 | Optique | H800-SiO2 | 500 | 27.2 | 55.54867
32 | Optique | H800-SiO2 | 500 | 28.5 | 55.45211
32 | Optique | H800-SiO2 | 500 | 29.9 | 55.37273
32 | Optique | H800-SiO2 | 500 | 31.2 | 55.32186
32 | Optique | H800-SiO2 | 500 | 32.6 | 55.29168
32 | Optique | H800-SiO2 | 500 | 33.6 | 55.28574
32 | Optique | H800-SiO2 | 500 | 33.9 | 55.28649
32 | Optique | H800-SiO2 | 500 | 35.3 | 55.30552
32 | Optique | H800-SiO2 | 500 | 36.7 | 55.35005
32 | Optique | H800-SiO2 | 500 | 38 | 55.41425
32 | Optique | H800-SiO2 | 500 | 39.4 | 55.50798
32 | Optique | H800-SiO2 | 500 | 40.7 | 55.61787
32 | Optique | H800-SiO2 | 500 | 42.1 | 55.7608
32 | Optique | H800-SiO2 | 500 | 43.4 | 55.91636
32 | Optique | H800-SiO2 | 500 | 44.8 | 56.10847
32 | Optique | H800-SiO2 | 500 | 46.2 | 56.32606
32 | Optique | H800-SiO2 | 500 | 47.5 | 56.55089
32 | Optique | H800-SiO2 | 500 | 48.9 | 56.81752
32 | Optique | H800-SiO2 | 500 | 50.2 | 57.08782
32 | Optique | H800-SiO2 | 500 | 51.6 | 57.4033
32 | Optique | H800-SiO2 | 500 | 52.9 | 57.71882
32 | Optique | H800-SiO2 | 500 | 54.21996 | 58.06133
33 | Optique | H800-Nb2O5 | 600 | 0 | 35.87102
33 | Optique | H800-Nb2O5 | 600 | 2.6 | 37.75551
33 | Optique | H800-Nb2O5 | 600 | 5.3 | 38.78327
33 | Optique | H800-Nb2O5 | 600 | 6.4 | 38.88237
33 | Optique | H800-Nb2O5 | 600 | 7.9 | 38.70684
33 | Optique | H800-Nb2O5 | 600 | 10.6 | 37.53475
33 | Optique | H800-Nb2O5 | 600 | 13.2 | 35.54686
33 | Optique | H800-Nb2O5 | 600 | 15.9 | 32.90178
33 | Optique | H800-Nb2O5 | 600 | 18.5 | 30.09957
33 | Optique | H800-Nb2O5 | 600 | 21.2 | 27.18219
33 | Optique | H800-Nb2O5 | 600 | 23.8 | 24.52817
33 | Optique | H800-Nb2O5 | 600 | 26.4 | 22.11317
33 | Optique | H800-Nb2O5 | 600 | 29.1 | 19.89336
33 | Optique | H800-Nb2O5 | 600 | 31.7 | 18.03321
33 | Optique | H800-Nb2O5 | 600 | 34.4 | 16.37044
33 | Optique | H800-Nb2O5 | 600 | 37 | 15.00194
33 | Optique | H800-Nb2O5 | 600 | 39.7 | 13.79283
33 | Optique | H800-Nb2O5 | 600 | 42.3 | 12.80582
33 | Optique | H800-Nb2O5 | 600 | 45 | 11.93968
33 | Optique | H800-Nb2O5 | 600 | 47.6 | 11.23777
33 | Optique | H800-Nb2O5 | 600 | 50.3 | 10.62764
33 | Optique | H800-Nb2O5 | 600 | 52.9 | 10.13992
33 | Optique | H800-Nb2O5 | 600 | 55.5 | 9.738433
33 | Optique | H800-Nb2O5 | 600 | 58.2 | 9.40283
33 | Optique | H800-Nb2O5 | 600 | 60.8 | 9.150379
33 | Optique | H800-Nb2O5 | 600 | 63.5 | 8.95554
33 | Optique | H800-Nb2O5 | 600 | 66.1 | 8.82849
33 | Optique | H800-Nb2O5 | 600 | 68.8 | 8.75646
33 | Optique | H800-Nb2O5 | 600 | 70.7 | 8.741421
33 | Optique | H800-Nb2O5 | 600 | 71.4 | 8.743243
33 | Optique | H800-Nb2O5 | 600 | 74.1 | 8.787517
33 | Optique | H800-Nb2O5 | 600 | 76.7 | 8.886945
33 | Optique | H800-Nb2O5 | 600 | 79.4 | 9.051511
33 | Optique | H800-Nb2O5 | 600 | 82 | 9.272598
33 | Optique | H800-Nb2O5 | 600 | 84.6 | 9.560064
33 | Optique | H800-Nb2O5 | 600 | 87.3 | 9.935806
33 | Optique | H800-Nb2O5 | 600 | 89.9 | 10.38057
33 | Optique | H800-Nb2O5 | 600 | 92.6 | 10.93987
33 | Optique | H800-Nb2O5 | 600 | 95.2 | 11.58554
33 | Optique | H800-Nb2O5 | 600 | 97.9 | 12.38416
33 | Optique | H800-Nb2O5 | 600 | 100.5 | 13.29581
33 | Optique | H800-Nb2O5 | 600 | 103.2 | 14.41434
33 | Optique | H800-Nb2O5 | 600 | 105.7437 | 15.65286
34 | Optique | H800-SiO2 | 580 | 0 | 44.66543
34 | Optique | H800-SiO2 | 580 | 4.3 | 46.45315
34 | Optique | H800-SiO2 | 580 | 8.6 | 48.17629
34 | Optique | H800-SiO2 | 580 | 12.9 | 49.76736
34 | Optique | H800-SiO2 | 580 | 17.2 | 51.15368
34 | Optique | H800-SiO2 | 580 | 21.5 | 52.2634
34 | Optique | H800-SiO2 | 580 | 25.8 | 53.03305
34 | Optique | H800-SiO2 | 580 | 30.2 | 53.41943
34 | Optique | H800-SiO2 | 580 | 31.9 | 53.45368
34 | Optique | H800-SiO2 | 580 | 34.5 | 53.38032
34 | Optique | H800-SiO2 | 580 | 38.8 | 52.9317
34 | Optique | H800-SiO2 | 580 | 43.1 | 52.10212
34 | Optique | H800-SiO2 | 580 | 47.4 | 50.94202
34 | Optique | H800-SiO2 | 580 | 51.7 | 49.5168
34 | Optique | H800-SiO2 | 580 | 56 | 47.89892
34 | Optique | H800-SiO2 | 580 | 60.3 | 46.16058
34 | Optique | H800-SiO2 | 580 | 64.6 | 44.36798
34 | Optique | H800-SiO2 | 580 | 68.9 | 42.5779
34 | Optique | H800-SiO2 | 580 | 73.2 | 40.83607
34 | Optique | H800-SiO2 | 580 | 77.5 | 39.17728
34 | Optique | H800-SiO2 | 580 | 81.8 | 37.62641
34 | Optique | H800-SiO2 | 580 | 86.2 | 36.16845
34 | Optique | H800-SiO2 | 580 | 90.5 | 34.8798
34 | Optique | H800-SiO2 | 580 | 94.8 | 33.73081
34 | Optique | H800-SiO2 | 580 | 99.1 | 32.72303
34 | Optique | H800-SiO2 | 580 | 103.4 | 31.85572
34 | Optique | H800-SiO2 | 580 | 107.7 | 31.12682
34 | Optique | H800-SiO2 | 580 | 112 | 30.53365
34 | Optique | H800-SiO2 | 580 | 116.3 | 30.0734
34 | Optique | H800-SiO2 | 580 | 120.6 | 29.74357
34 | Optique | H800-SiO2 | 580 | 124.9 | 29.54217
34 | Optique | H800-SiO2 | 580 | 129.2 | 29.46792
34 | Optique | H800-SiO2 | 580 | 129.6 | 29.46745
34 | Optique | H800-SiO2 | 580 | 133.5 | 29.52034
34 | Optique | H800-SiO2 | 580 | 137.8 | 29.69976
34 | Optique | H800-SiO2 | 580 | 142.1 | 30.00733
34 | Optique | H800-SiO2 | 580 | 146.5 | 30.45667
34 | Optique | H800-SiO2 | 580 | 150.8 | 31.02983
34 | Optique | H800-SiO2 | 580 | 155.1 | 31.73828
34 | Optique | H800-SiO2 | 580 | 159.4 | 32.58474
34 | Optique | H800-SiO2 | 580 | 163.7 | 33.5714
34 | Optique | H800-SiO2 | 580 | 168 | 34.69924
34 | Optique | H800-SiO2 | 580 | 172.2783 | 35.96035
35 | Optique | H800-Nb2O5 | 560 | 0 | 84.24663
35 | Optique | H800-Nb2O5 | 560 | 2.9 | 87.98223
35 | Optique | H800-Nb2O5 | 560 | 5.8 | 91.25876
35 | Optique | H800-Nb2O5 | 560 | 8.7 | 93.85075
35 | Optique | H800-Nb2O5 | 560 | 11.6 | 95.55572
35 | Optique | H800-Nb2O5 | 560 | 14.5 | 96.22838
35 | Optique | H800-Nb2O5 | 560 | 14.8 | 96.23578
35 | Optique | H800-Nb2O5 | 560 | 17.4 | 95.8087
35 | Optique | H800-Nb2O5 | 560 | 20.3 | 94.33431
35 | Optique | H800-Nb2O5 | 560 | 23.2 | 91.93268
35 | Optique | H800-Nb2O5 | 560 | 26.1 | 88.79597
35 | Optique | H800-Nb2O5 | 560 | 29 | 85.14728
35 | Optique | H800-Nb2O5 | 560 | 31.8 | 81.34685
35 | Optique | H800-Nb2O5 | 560 | 34.7 | 77.31498
35 | Optique | H800-Nb2O5 | 560 | 37.6 | 73.34389
35 | Optique | H800-Nb2O5 | 560 | 40.5 | 69.55287
35 | Optique | H800-Nb2O5 | 560 | 43.4 | 66.02323
35 | Optique | H800-Nb2O5 | 560 | 46.3 | 62.80492
35 | Optique | H800-Nb2O5 | 560 | 49.2 | 59.92397
35 | Optique | H800-Nb2O5 | 560 | 52.1 | 57.38959
35 | Optique | H800-Nb2O5 | 560 | 55 | 55.20001
35 | Optique | H800-Nb2O5 | 560 | 57.9 | 53.34705
35 | Optique | H800-Nb2O5 | 560 | 60.8 | 51.81947
35 | Optique | H800-Nb2O5 | 560 | 63.7 | 50.60528
35 | Optique | H800-Nb2O5 | 560 | 66.6 | 49.69339
35 | Optique | H800-Nb2O5 | 560 | 69.5 | 49.0746
35 | Optique | H800-Nb2O5 | 560 | 72.4 | 48.74227
35 | Optique | H800-Nb2O5 | 560 | 74.4 | 48.67795
35 | Optique | H800-Nb2O5 | 560 | 75.3 | 48.69274
35 | Optique | H800-Nb2O5 | 560 | 78.2 | 48.92544
35 | Optique | H800-Nb2O5 | 560 | 81.1 | 49.44297
35 | Optique | H800-Nb2O5 | 560 | 84 | 50.25095
35 | Optique | H800-Nb2O5 | 560 | 86.8 | 51.31449
35 | Optique | H800-Nb2O5 | 560 | 89.7 | 52.71975
35 | Optique | H800-Nb2O5 | 560 | 92.6 | 54.44575
35 | Optique | H800-Nb2O5 | 560 | 95.5 | 56.50425
35 | Optique | H800-Nb2O5 | 560 | 98.4 | 58.90494
35 | Optique | H800-Nb2O5 | 560 | 101.3 | 61.65254
35 | Optique | H800-Nb2O5 | 560 | 104.2 | 64.74271
35 | Optique | H800-Nb2O5 | 560 | 107.1 | 68.15666
35 | Optique | H800-Nb2O5 | 560 | 110 | 71.85458
35 | Optique | H800-Nb2O5 | 560 | 112.9 | 75.76813
35 | Optique | H800-Nb2O5 | 560 | 115.7322 | 79.69896
36 | Optique | H800-SiO2 | 600 | 0 | 12.45099
36 | Optique | H800-SiO2 | 600 | 2.2 | 12.44341
36 | Optique | H800-SiO2 | 600 | 8 | 12.49435
36 | Optique | H800-SiO2 | 600 | 15.9 | 12.73107
36 | Optique | H800-SiO2 | 600 | 23.9 | 13.17444
36 | Optique | H800-SiO2 | 600 | 31.8 | 13.82548
36 | Optique | H800-SiO2 | 600 | 39.8 | 14.71562
36 | Optique | H800-SiO2 | 600 | 47.8 | 15.85094
36 | Optique | H800-SiO2 | 600 | 55.7 | 17.21433
36 | Optique | H800-SiO2 | 600 | 63.7 | 18.81576
36 | Optique | H800-SiO2 | 600 | 71.7 | 20.56676
36 | Optique | H800-SiO2 | 600 | 79.6 | 22.30263
36 | Optique | H800-SiO2 | 600 | 87.6 | 23.84848
36 | Optique | H800-SiO2 | 600 | 95.6 | 24.91605
36 | Optique | H800-SiO2 | 600 | 103.3 | 25.27972
36 | Optique | H800-SiO2 | 600 | 103.5 | 25.27939
36 | Optique | H800-SiO2 | 600 | 111.5 | 24.86213
36 | Optique | H800-SiO2 | 600 | 119.4 | 23.76982
36 | Optique | H800-SiO2 | 600 | 127.4 | 22.2046
36 | Optique | H800-SiO2 | 600 | 135.4 | 20.44153
36 | Optique | H800-SiO2 | 600 | 143.3 | 18.71821
36 | Optique | H800-SiO2 | 600 | 151.3 | 17.12808
36 | Optique | H800-SiO2 | 600 | 159.2 | 15.77831
36 | Optique | H800-SiO2 | 600 | 167.2 | 14.65722
36 | Optique | H800-SiO2 | 600 | 175.2 | 13.78075
36 | Optique | H800-SiO2 | 600 | 183.1 | 13.14235
36 | Optique | H800-SiO2 | 600 | 191.1 | 12.71094
36 | Optique | H800-SiO2 | 600 | 199.1 | 12.48384
36 | Optique | H800-SiO2 | 600 | 204.3 | 12.44221
36 | Optique | H800-SiO2 | 600 | 207 | 12.45319
36 | Optique | H800-SiO2 | 600 | 215 | 12.61723
36 | Optique | H800-SiO2 | 600 | 223 | 12.98272
36 | Optique | H800-SiO2 | 600 | 230.9 | 13.55178
36 | Optique | H800-SiO2 | 600 | 238.9 | 14.35316
36 | Optique | H800-SiO2 | 600 | 246.8 | 15.38097
36 | Optique | H800-SiO2 | 600 | 254.8 | 16.66852
36 | Optique | H800-SiO2 | 600 | 262.8 | 18.19184
36 | Optique | H800-SiO2 | 600 | 270.7 | 19.87692
36 | Optique | H800-SiO2 | 600 | 278.7 | 21.65324
36 | Optique | H800-SiO2 | 600 | 286.6 | 23.289
36 | Optique | H800-SiO2 | 600 | 294.6 | 24.57222
36 | Optique | H800-SiO2 | 600 | 302.6 | 25.2269
36 | Optique | H800-SiO2 | 600 | 305.4 | 25.27476
36 | Optique | H800-SiO2 | 600 | 310.5 | 25.10976
36 | Optique | H800-SiO2 | 600 | 318.4541 | 24.25249
37 | Optique | H800-Nb2O5 | 590 | 0 | 47.65642
37 | Optique | H800-Nb2O5 | 590 | 2.2 | 44.29719
37 | Optique | H800-Nb2O5 | 590 | 4.3 | 41.15207
37 | Optique | H800-Nb2O5 | 590 | 6.5 | 38.01852
37 | Optique | H800-Nb2O5 | 590 | 8.7 | 35.10978
37 | Optique | H800-Nb2O5 | 590 | 10.8 | 32.57049
37 | Optique | H800-Nb2O5 | 590 | 13 | 30.16658
37 | Optique | H800-Nb2O5 | 590 | 15.2 | 28.01893
37 | Optique | H800-Nb2O5 | 590 | 17.3 | 26.19479
37 | Optique | H800-Nb2O5 | 590 | 19.5 | 24.50255
37 | Optique | H800-Nb2O5 | 590 | 21.6 | 23.07787
37 | Optique | H800-Nb2O5 | 590 | 23.8 | 21.76588
37 | Optique | H800-Nb2O5 | 590 | 26 | 20.6201
37 | Optique | H800-Nb2O5 | 590 | 28.1 | 19.66563
37 | Optique | H800-Nb2O5 | 590 | 30.3 | 18.79683
37 | Optique | H800-Nb2O5 | 590 | 32.5 | 18.04895
37 | Optique | H800-Nb2O5 | 590 | 34.6 | 17.43719
37 | Optique | H800-Nb2O5 | 590 | 36.8 | 16.89372
37 | Optique | H800-Nb2O5 | 590 | 39 | 16.44175
37 | Optique | H800-Nb2O5 | 590 | 41.1 | 16.08933
37 | Optique | H800-Nb2O5 | 590 | 43.3 | 15.79753
37 | Optique | H800-Nb2O5 | 590 | 45.5 | 15.58065
37 | Optique | H800-Nb2O5 | 590 | 47.6 | 15.44054
37 | Optique | H800-Nb2O5 | 590 | 49.8 | 15.36178
37 | Optique | H800-Nb2O5 | 590 | 51.2 | 15.34733
37 | Optique | H800-Nb2O5 | 590 | 52 | 15.35148
37 | Optique | H800-Nb2O5 | 590 | 54.1 | 15.40537
37 | Optique | H800-Nb2O5 | 590 | 56.3 | 15.52937
37 | Optique | H800-Nb2O5 | 590 | 58.5 | 15.72432
37 | Optique | H800-Nb2O5 | 590 | 60.6 | 15.97922
37 | Optique | H800-Nb2O5 | 590 | 62.8 | 16.32219
37 | Optique | H800-Nb2O5 | 590 | 65 | 16.74795
37 | Optique | H800-Nb2O5 | 590 | 67.1 | 17.23753
37 | Optique | H800-Nb2O5 | 590 | 69.3 | 17.84511
37 | Optique | H800-Nb2O5 | 590 | 71.4 | 18.52394
37 | Optique | H800-Nb2O5 | 590 | 73.6 | 19.3493
37 | Optique | H800-Nb2O5 | 590 | 75.8 | 20.30416
37 | Optique | H800-Nb2O5 | 590 | 77.9 | 21.34991
37 | Optique | H800-Nb2O5 | 590 | 80.1 | 22.6021
37 | Optique | H800-Nb2O5 | 590 | 82.3 | 24.03262
37 | Optique | H800-Nb2O5 | 590 | 84.4 | 25.5825
37 | Optique | H800-Nb2O5 | 590 | 86.5527 | 27.37689
38 | Optique | H800-SiO2 | 440 | 0 | 57.51182
38 | Optique | H800-SiO2 | 440 | 1.4 | 58.27772
38 | Optique | H800-SiO2 | 440 | 2.8 | 59.06823
38 | Optique | H800-SiO2 | 440 | 4.2 | 59.88156
38 | Optique | H800-SiO2 | 440 | 5.6 | 60.7157
38 | Optique | H800-SiO2 | 440 | 7 | 61.56834
38 | Optique | H800-SiO2 | 440 | 8.3 | 62.37437
38 | Optique | H800-SiO2 | 440 | 9.7 | 63.25507
38 | Optique | H800-SiO2 | 440 | 11.1 | 64.14577
38 | Optique | H800-SiO2 | 440 | 12.5 | 65.04293
38 | Optique | H800-SiO2 | 440 | 13.9 | 65.94269
38 | Optique | H800-SiO2 | 440 | 15.3 | 66.84087
38 | Optique | H800-SiO2 | 440 | 16.7 | 67.73297
38 | Optique | H800-SiO2 | 440 | 18.1 | 68.61417
38 | Optique | H800-SiO2 | 440 | 19.5 | 69.47943
38 | Optique | H800-SiO2 | 440 | 20.8 | 70.26397
38 | Optique | H800-SiO2 | 440 | 22.2 | 71.08334
38 | Optique | H800-SiO2 | 440 | 23.6 | 71.87076
38 | Optique | H800-SiO2 | 440 | 25 | 72.62054
38 | Optique | H800-SiO2 | 440 | 26.4 | 73.32703
38 | Optique | H800-SiO2 | 440 | 27.8 | 73.98461
38 | Optique | H800-SiO2 | 440 | 29.2 | 74.58787
38 | Optique | H800-SiO2 | 440 | 30.6 | 75.13166
38 | Optique | H800-SiO2 | 440 | 32 | 75.61115
38 | Optique | H800-SiO2 | 440 | 33.4 | 76.02198
38 | Optique | H800-SiO2 | 440 | 34.8 | 76.36034
38 | Optique | H800-SiO2 | 440 | 36.1 | 76.6068
38 | Optique | H800-SiO2 | 440 | 37.5 | 76.79687
38 | Optique | H800-SiO2 | 440 | 38.9 | 76.90699
38 | Optique | H800-SiO2 | 440 | 40.1 | 76.9369
38 | Optique | H800-SiO2 | 440 | 40.3 | 76.93607
38 | Optique | H800-SiO2 | 440 | 41.7 | 76.88384
38 | Optique | H800-SiO2 | 440 | 43.1 | 76.7508
38 | Optique | H800-SiO2 | 440 | 44.5 | 76.53827
38 | Optique | H800-SiO2 | 440 | 45.9 | 76.24831
38 | Optique | H800-SiO2 | 440 | 47.3 | 75.88371
38 | Optique | H800-SiO2 | 440 | 48.6 | 75.48133
38 | Optique | H800-SiO2 | 440 | 50 | 74.98303
38 | Optique | H800-SiO2 | 440 | 51.4 | 74.42176
38 | Optique | H800-SiO2 | 440 | 52.8 | 73.80244
38 | Optique | H800-SiO2 | 440 | 54.2 | 73.13031
38 | Optique | H800-SiO2 | 440 | 55.50504 | 72.46103
39 | Optique | H800-Nb2O5 | 500 | 0 | 79.10519
39 | Optique | H800-Nb2O5 | 500 | 3.2 | 83.83445
39 | Optique | H800-Nb2O5 | 500 | 6.4 | 86.08507
39 | Optique | H800-Nb2O5 | 500 | 7.2 | 86.18583
39 | Optique | H800-Nb2O5 | 500 | 9.6 | 85.34349
39 | Optique | H800-Nb2O5 | 500 | 12.8 | 81.78382
39 | Optique | H800-Nb2O5 | 500 | 16 | 76.1755
39 | Optique | H800-Nb2O5 | 500 | 19.2 | 69.518
39 | Optique | H800-Nb2O5 | 500 | 22.4 | 62.68628
39 | Optique | H800-Nb2O5 | 500 | 25.6 | 56.26598
39 | Optique | H800-Nb2O5 | 500 | 28.8 | 50.56037
39 | Optique | H800-Nb2O5 | 500 | 32 | 45.67218
39 | Optique | H800-Nb2O5 | 500 | 35.2 | 41.58866
39 | Optique | H800-Nb2O5 | 500 | 38.4 | 38.2432
39 | Optique | H800-Nb2O5 | 500 | 41.6 | 35.5521
39 | Optique | H800-Nb2O5 | 500 | 44.8 | 33.4339
39 | Optique | H800-Nb2O5 | 500 | 48 | 31.81807
39 | Optique | H800-Nb2O5 | 500 | 51.2 | 30.64818
39 | Optique | H800-Nb2O5 | 500 | 54.4 | 29.88242
39 | Optique | H800-Nb2O5 | 500 | 57.6 | 29.49315
39 | Optique | H800-Nb2O5 | 500 | 59.4 | 29.43381
39 | Optique | H800-Nb2O5 | 500 | 60.8 | 29.46629
39 | Optique | H800-Nb2O5 | 500 | 64 | 29.80085
39 | Optique | H800-Nb2O5 | 500 | 67.1 | 30.48095
39 | Optique | H800-Nb2O5 | 500 | 70.3 | 31.57518
39 | Optique | H800-Nb2O5 | 500 | 73.5 | 33.10672
39 | Optique | H800-Nb2O5 | 500 | 76.7 | 35.12935
39 | Optique | H800-Nb2O5 | 500 | 79.9 | 37.71119
39 | Optique | H800-Nb2O5 | 500 | 83.1 | 40.93216
39 | Optique | H800-Nb2O5 | 500 | 86.3 | 44.87658
39 | Optique | H800-Nb2O5 | 500 | 89.5 | 49.61626
39 | Optique | H800-Nb2O5 | 500 | 92.7 | 55.17745
39 | Optique | H800-Nb2O5 | 500 | 95.9 | 61.48403
39 | Optique | H800-Nb2O5 | 500 | 99.1 | 68.27577
39 | Optique | H800-Nb2O5 | 500 | 102.3 | 75.022
39 | Optique | H800-Nb2O5 | 500 | 105.5 | 80.89396
39 | Optique | H800-Nb2O5 | 500 | 108.7 | 84.89287
39 | Optique | H800-Nb2O5 | 500 | 111.7 | 86.18563
39 | Optique | H800-Nb2O5 | 500 | 111.9 | 86.17712
39 | Optique | H800-Nb2O5 | 500 | 115.1 | 84.44723
39 | Optique | H800-Nb2O5 | 500 | 118.3 | 80.10323
39 | Optique | H800-Nb2O5 | 500 | 121.5 | 74.03673
39 | Optique | H800-Nb2O5 | 500 | 124.7 | 67.2374
39 | Optique | H800-Nb2O5 | 500 | 127.8663 | 60.56108
40 | Optique | H800-SiO2 | 460 | 0 | 66.86083
40 | Optique | H800-SiO2 | 460 | 3.5 | 65.08336
40 | Optique | H800-SiO2 | 460 | 7 | 63.44982
40 | Optique | H800-SiO2 | 460 | 10.5 | 61.97661
40 | Optique | H800-SiO2 | 460 | 13.9 | 60.70995
40 | Optique | H800-SiO2 | 460 | 17.4 | 59.5829
40 | Optique | H800-SiO2 | 460 | 20.9 | 58.64015
40 | Optique | H800-SiO2 | 460 | 24.4 | 57.88461
40 | Optique | H800-SiO2 | 460 | 27.9 | 57.31786
40 | Optique | H800-SiO2 | 460 | 31.4 | 56.94065
40 | Optique | H800-SiO2 | 460 | 34.8 | 56.75598
40 | Optique | H800-SiO2 | 460 | 36.6 | 56.73077
40 | Optique | H800-SiO2 | 460 | 38.3 | 56.75308
40 | Optique | H800-SiO2 | 460 | 41.8 | 56.94008
40 | Optique | H800-SiO2 | 460 | 45.3 | 57.3169
40 | Optique | H800-SiO2 | 460 | 48.8 | 57.88323
40 | Optique | H800-SiO2 | 460 | 52.3 | 58.63831
40 | Optique | H800-SiO2 | 460 | 55.8 | 59.58057
40 | Optique | H800-SiO2 | 460 | 59.2 | 60.67237
40 | Optique | H800-SiO2 | 460 | 62.7 | 61.97314
40 | Optique | H800-SiO2 | 460 | 66.2 | 63.44566
40 | Optique | H800-SiO2 | 460 | 69.7 | 65.07842
40 | Optique | H800-SiO2 | 460 | 73.2 | 66.85501
40 | Optique | H800-SiO2 | 460 | 76.7 | 68.75297
40 | Optique | H800-SiO2 | 460 | 80.2 | 70.74271
40 | Optique | H800-SiO2 | 460 | 83.6 | 72.72789
40 | Optique | H800-SiO2 | 460 | 87.1 | 74.78047
40 | Optique | H800-SiO2 | 460 | 90.6 | 76.78871
40 | Optique | H800-SiO2 | 460 | 94.1 | 78.69172
40 | Optique | H800-SiO2 | 460 | 97.6 | 80.42403
40 | Optique | H800-SiO2 | 460 | 101.1 | 81.9192
40 | Optique | H800-SiO2 | 460 | 104.6 | 83.11444
40 | Optique | H800-SiO2 | 460 | 108 | 83.93709
40 | Optique | H800-SiO2 | 460 | 111.5 | 84.39623
40 | Optique | H800-SiO2 | 460 | 113.6 | 84.47288
40 | Optique | H800-SiO2 | 460 | 115 | 84.43987
40 | Optique | H800-SiO2 | 460 | 118.5 | 84.06582
40 | Optique | H800-SiO2 | 460 | 122 | 83.2925
40 | Optique | H800-SiO2 | 460 | 125.5 | 82.15694
40 | Optique | H800-SiO2 | 460 | 128.9 | 80.75601
40 | Optique | H800-SiO2 | 460 | 132.4 | 79.06735
40 | Optique | H800-SiO2 | 460 | 135.9 | 77.19406
40 | Optique | H800-SiO2 | 460 | 139.374 | 75.21722
41 | Optique | H800-Nb2O5 | 500 | 0 | 74.80695
41 | Optique | H800-Nb2O5 | 500 | 5.7 | 64.72558
41 | Optique | H800-Nb2O5 | 500 | 11.4 | 52.61474
41 | Optique | H800-Nb2O5 | 500 | 17.2 | 42.17683
41 | Optique | H800-Nb2O5 | 500 | 22.9 | 34.65921
41 | Optique | H800-Nb2O5 | 500 | 28.6 | 29.49114
41 | Optique | H800-Nb2O5 | 500 | 34.3 | 26.11693
41 | Optique | H800-Nb2O5 | 500 | 40.1 | 24.08027
41 | Optique | H800-Nb2O5 | 500 | 45.8 | 23.18245
41 | Optique | H800-Nb2O5 | 500 | 48.2 | 23.09812
41 | Optique | H800-Nb2O5 | 500 | 51.5 | 23.25873
41 | Optique | H800-Nb2O5 | 500 | 57.2 | 24.31918
41 | Optique | H800-Nb2O5 | 500 | 62.9 | 26.50411
41 | Optique | H800-Nb2O5 | 500 | 68.7 | 30.18068
41 | Optique | H800-Nb2O5 | 500 | 74.4 | 35.68453
41 | Optique | H800-Nb2O5 | 500 | 80.1 | 43.62446
41 | Optique | H800-Nb2O5 | 500 | 85.8 | 54.26988
41 | Optique | H800-Nb2O5 | 500 | 91.6 | 66.61774
41 | Optique | H800-Nb2O5 | 500 | 97.3 | 75.80907
41 | Optique | H800-Nb2O5 | 500 | 100.4 | 77.36902
41 | Optique | H800-Nb2O5 | 500 | 103 | 76.28803
41 | Optique | H800-Nb2O5 | 500 | 108.7 | 67.69469
41 | Optique | H800-Nb2O5 | 500 | 114.4 | 55.58877
41 | Optique | H800-Nb2O5 | 500 | 120.2 | 44.50491
41 | Optique | H800-Nb2O5 | 500 | 125.9 | 36.31337
41 | Optique | H800-Nb2O5 | 500 | 131.6 | 30.6061
41 | Optique | H800-Nb2O5 | 500 | 137.3 | 26.82624
41 | Optique | H800-Nb2O5 | 500 | 143.1 | 24.47206
41 | Optique | H800-Nb2O5 | 500 | 148.8 | 23.31482
41 | Optique | H800-Nb2O5 | 500 | 152.6 | 23.09813
41 | Optique | H800-Nb2O5 | 500 | 154.5 | 23.14915
41 | Optique | H800-Nb2O5 | 500 | 160.2 | 23.95321
41 | Optique | H800-Nb2O5 | 500 | 166 | 25.87708
41 | Optique | H800-Nb2O5 | 500 | 171.7 | 29.10863
41 | Optique | H800-Nb2O5 | 500 | 177.4 | 34.08697
41 | Optique | H800-Nb2O5 | 500 | 183.1 | 41.36255
41 | Optique | H800-Nb2O5 | 500 | 188.8 | 51.35012
41 | Optique | H800-Nb2O5 | 500 | 194.6 | 63.59584
41 | Optique | H800-Nb2O5 | 500 | 200.3 | 74.12015
41 | Optique | H800-Nb2O5 | 500 | 204.9 | 77.36872
41 | Optique | H800-Nb2O5 | 500 | 206 | 77.15406
41 | Optique | H800-Nb2O5 | 500 | 211.7 | 70.44983
41 | Optique | H800-Nb2O5 | 500 | 217.5 | 58.44189
41 | Optique | H800-Nb2O5 | 500 | 223.2 | 47.01145
41 | Optique | H800-Nb2O5 | 500 | 228.8827 | 38.14985
42 | Rate | H800-SiO2 | 500 | 0 | 38.14985
42 | Rate | H800-SiO2 | 500 | 0.8 | 37.88119
42 | Rate | H800-SiO2 | 500 | 1.5 | 37.65186
42 | Rate | H800-SiO2 | 500 | 2.3 | 37.39636
42 | Rate | H800-SiO2 | 500 | 3 | 37.17858
42 | Rate | H800-SiO2 | 500 | 3.8 | 36.9363
42 | Rate | H800-SiO2 | 500 | 4.5 | 36.7301
42 | Rate | H800-SiO2 | 500 | 5.3 | 36.50105
42 | Rate | H800-SiO2 | 500 | 6 | 36.30641
42 | Rate | H800-SiO2 | 500 | 6.8 | 36.09057
42 | Rate | H800-SiO2 | 500 | 7.5 | 35.90748
42 | Rate | H800-SiO2 | 500 | 8.3 | 35.70481
42 | Rate | H800-SiO2 | 500 | 9 | 35.53321
42 | Rate | H800-SiO2 | 500 | 9.8 | 35.34365
42 | Rate | H800-SiO2 | 500 | 10.5 | 35.18349
42 | Rate | H800-SiO2 | 500 | 11.3 | 35.00696
42 | Rate | H800-SiO2 | 500 | 12 | 34.85817
42 | Rate | H800-SiO2 | 500 | 12.8 | 34.69459
42 | Rate | H800-SiO2 | 500 | 13.5 | 34.5571
42 | Rate | H800-SiO2 | 500 | 14.3 | 34.40638
42 | Rate | H800-SiO2 | 500 | 15 | 34.28009
42 | Rate | H800-SiO2 | 500 | 15.8 | 34.14214
42 | Rate | H800-SiO2 | 500 | 16.6 | 34.01096
42 | Rate | H800-SiO2 | 500 | 17.3 | 33.9017
42 | Rate | H800-SiO2 | 500 | 18.1 | 33.78314
42 | Rate | H800-SiO2 | 500 | 18.8 | 33.68489
42 | Rate | H800-SiO2 | 500 | 19.6 | 33.57886
42 | Rate | H800-SiO2 | 500 | 20.3 | 33.49154
42 | Rate | H800-SiO2 | 500 | 21.1 | 33.39796
42 | Rate | H800-SiO2 | 500 | 21.8 | 33.32149
42 | Rate | H800-SiO2 | 500 | 22.6 | 33.24027
42 | Rate | H800-SiO2 | 500 | 23.3 | 33.17459
42 | Rate | H800-SiO2 | 500 | 24.1 | 33.10566
42 | Rate | H800-SiO2 | 500 | 24.8 | 33.05071
42 | Rate | H800-SiO2 | 500 | 25.6 | 32.99402
42 | Rate | H800-SiO2 | 500 | 26.3 | 32.94974
42 | Rate | H800-SiO2 | 500 | 27.1 | 32.90522
42 | Rate | H800-SiO2 | 500 | 27.8 | 32.87158
42 | Rate | H800-SiO2 | 500 | 28.6 | 32.8392
42 | Rate | H800-SiO2 | 500 | 29.3 | 32.81616
42 | Rate | H800-SiO2 | 500 | 30.07969 | 32.79631
43 | Optique | H800-Nb2O5 | 550 | 0 | 94.46108
43 | Optique | H800-Nb2O5 | 550 | 5.5 | 96.18158
43 | Optique | H800-Nb2O5 | 550 | 10.6 | 94.74209
43 | Optique | H800-Nb2O5 | 550 | 21.3 | 84.39322
43 | Optique | H800-Nb2O5 | 550 | 31.9 | 71.2501
43 | Optique | H800-Nb2O5 | 550 | 42.6 | 60.80516
43 | Optique | H800-Nb2O5 | 550 | 53.2 | 54.72525
43 | Optique | H800-Nb2O5 | 550 | 63.9 | 52.7441
43 | Optique | H800-Nb2O5 | 550 | 74.5 | 54.72024
43 | Optique | H800-Nb2O5 | 550 | 85.2 | 60.8726
43 | Optique | H800-Nb2O5 | 550 | 95.8 | 71.23464
43 | Optique | H800-Nb2O5 | 550 | 106.4 | 84.37675
43 | Optique | H800-Nb2O5 | 550 | 117.1 | 94.73464
43 | Optique | H800-Nb2O5 | 550 | 122.2 | 96.18163
43 | Optique | H800-Nb2O5 | 550 | 127.7 | 94.46916
43 | Optique | H800-Nb2O5 | 550 | 138.4 | 83.81136
43 | Optique | H800-Nb2O5 | 550 | 149 | 70.70918
43 | Optique | H800-Nb2O5 | 550 | 159.7 | 60.44441
43 | Optique | H800-Nb2O5 | 550 | 170.3 | 54.55295
43 | Optique | H800-Nb2O5 | 550 | 180.5 | 52.74408
43 | Optique | H800-Nb2O5 | 550 | 181 | 52.74863
43 | Optique | H800-Nb2O5 | 550 | 191.6 | 54.90035
43 | Optique | H800-Nb2O5 | 550 | 202.3 | 61.2435
43 | Optique | H800-Nb2O5 | 550 | 212.9 | 71.78161
43 | Optique | H800-Nb2O5 | 550 | 223.5 | 84.9538
43 | Optique | H800-Nb2O5 | 550 | 234.2 | 94.98594
43 | Optique | H800-Nb2O5 | 550 | 238.8 | 96.18168
43 | Optique | H800-Nb2O5 | 550 | 244.8 | 94.17452
43 | Optique | H800-Nb2O5 | 550 | 255.5 | 83.22527
43 | Optique | H800-Nb2O5 | 550 | 266.1 | 70.17472
43 | Optique | H800-Nb2O5 | 550 | 276.8 | 60.09224
43 | Optique | H800-Nb2O5 | 550 | 287.4 | 54.38866
43 | Optique | H800-Nb2O5 | 550 | 297.1 | 52.74408
43 | Optique | H800-Nb2O5 | 550 | 298.1 | 52.76079
43 | Optique | H800-Nb2O5 | 550 | 308.7 | 55.08853
43 | Optique | H800-Nb2O5 | 550 | 319.4 | 61.62296
43 | Optique | H800-Nb2O5 | 550 | 330 | 72.33453
43 | Optique | H800-Nb2O5 | 550 | 340.6 | 85.52516
43 | Optique | H800-Nb2O5 | 550 | 351.3 | 95.21445
43 | Optique | H800-Nb2O5 | 550 | 355.4 | 96.18162
43 | Optique | H800-Nb2O5 | 550 | 361.9 | 93.85877
43 | Optique | H800-Nb2O5 | 550 | 372.6 | 82.63566
43 | Optique | H800-Nb2O5 | 550 | 383.2 | 69.64695
43 | Optique | H800-Nb2O5 | 550 | 393.9 | 59.74864
43 | Optique | H800-Nb2O5 | 550 | 404.5 | 54.23234
43 | Optique | H800-Nb2O5 | 550 | 413.7 | 52.74411
43 | Optique | H800-Nb2O5 | 550 | 415.2 | 52.78058
43 | Optique | H800-Nb2O5 | 550 | 425.7607 | 55.26808
44 | Optique | H800-SiO2 | 450 | 0 | 17.90129
44 | Optique | H800-SiO2 | 450 | 3.1 | 18.05765
44 | Optique | H800-SiO2 | 450 | 6.2 | 18.28979
44 | Optique | H800-SiO2 | 450 | 9.3 | 18.59945
44 | Optique | H800-SiO2 | 450 | 12.5 | 19.00274
44 | Optique | H800-SiO2 | 450 | 15.6 | 19.47705
44 | Optique | H800-SiO2 | 450 | 18.7 | 20.03637
44 | Optique | H800-SiO2 | 450 | 21.8 | 20.68328
44 | Optique | H800-SiO2 | 450 | 24.9 | 21.41991
44 | Optique | H800-SiO2 | 450 | 28 | 22.24748
44 | Optique | H800-SiO2 | 450 | 31.2 | 23.19673
44 | Optique | H800-SiO2 | 450 | 34.3 | 24.20551
44 | Optique | H800-SiO2 | 450 | 37.4 | 25.29588
44 | Optique | H800-SiO2 | 450 | 40.5 | 26.45715
44 | Optique | H800-SiO2 | 450 | 43.6 | 27.67293
44 | Optique | H800-SiO2 | 450 | 46.7 | 28.91998
44 | Optique | H800-SiO2 | 450 | 49.8 | 30.16744
44 | Optique | H800-SiO2 | 450 | 53 | 31.41462
44 | Optique | H800-SiO2 | 450 | 56.1 | 32.53696
44 | Optique | H800-SiO2 | 450 | 59.2 | 33.5246
44 | Optique | H800-SiO2 | 450 | 62.3 | 34.32753
44 | Optique | H800-SiO2 | 450 | 65.4 | 34.90057
44 | Optique | H800-SiO2 | 450 | 68.5 | 35.20891
44 | Optique | H800-SiO2 | 450 | 70.3 | 35.25799
44 | Optique | H800-SiO2 | 450 | 71.6 | 35.23291
44 | Optique | H800-SiO2 | 450 | 74.8 | 34.95793
44 | Optique | H800-SiO2 | 450 | 77.9 | 34.41867
44 | Optique | H800-SiO2 | 450 | 81 | 33.64411
44 | Optique | H800-SiO2 | 450 | 84.1 | 32.67836
44 | Optique | H800-SiO2 | 450 | 87.2 | 31.57108
44 | Optique | H800-SiO2 | 450 | 90.3 | 30.37229
44 | Optique | H800-SiO2 | 450 | 93.4 | 29.12822
44 | Optique | H800-SiO2 | 450 | 96.6 | 27.83862
44 | Optique | H800-SiO2 | 450 | 99.7 | 26.61702
44 | Optique | H800-SiO2 | 450 | 102.8 | 25.44722
44 | Optique | H800-SiO2 | 450 | 105.9 | 24.34647
44 | Optique | H800-SiO2 | 450 | 109 | 23.32617
44 | Optique | H800-SiO2 | 450 | 112.1 | 22.393
44 | Optique | H800-SiO2 | 450 | 115.3 | 21.52448
44 | Optique | H800-SiO2 | 450 | 118.4 | 20.77555
44 | Optique | H800-SiO2 | 450 | 121.5 | 20.11658
44 | Optique | H800-SiO2 | 450 | 124.5607 | 19.5522
45 | Optique | H800-Nb2O5 | 450 | 0 | 19.5522
45 | Optique | H800-Nb2O5 | 450 | 2 | 18.28681
45 | Optique | H800-Nb2O5 | 450 | 4.1 | 17.18474
45 | Optique | H800-Nb2O5 | 450 | 6.2 | 16.28319
45 | Optique | H800-Nb2O5 | 450 | 8.2 | 15.58707
45 | Optique | H800-Nb2O5 | 450 | 10.2 | 15.03114
45 | Optique | H800-Nb2O5 | 450 | 12.3 | 14.58288
45 | Optique | H800-Nb2O5 | 450 | 14.4 | 14.26125
45 | Optique | H800-Nb2O5 | 450 | 16.4 | 14.06466
45 | Optique | H800-Nb2O5 | 450 | 18.4 | 13.97021
45 | Optique | H800-Nb2O5 | 450 | 19.3 | 13.96033
45 | Optique | H800-Nb2O5 | 450 | 20.5 | 13.9785
45 | Optique | H800-Nb2O5 | 450 | 22.6 | 14.09711
45 | Optique | H800-Nb2O5 | 450 | 24.6 | 14.31553
45 | Optique | H800-Nb2O5 | 450 | 26.6 | 14.64219
45 | Optique | H800-Nb2O5 | 450 | 28.7 | 15.11056
45 | Optique | H800-Nb2O5 | 450 | 30.8 | 15.72015
45 | Optique | H800-Nb2O5 | 450 | 32.8 | 16.44764
45 | Optique | H800-Nb2O5 | 450 | 34.8 | 17.33759
45 | Optique | H800-Nb2O5 | 450 | 36.9 | 18.47259
45 | Optique | H800-Nb2O5 | 450 | 39 | 19.84571
45 | Optique | H800-Nb2O5 | 450 | 41 | 21.41124
45 | Optique | H800-Nb2O5 | 450 | 43 | 23.26892
45 | Optique | H800-Nb2O5 | 450 | 45.1 | 25.58263
45 | Optique | H800-Nb2O5 | 450 | 47.2 | 28.32067
45 | Optique | H800-Nb2O5 | 450 | 49.2 | 31.36571
45 | Optique | H800-Nb2O5 | 450 | 51.2 | 34.86012
45 | Optique | H800-Nb2O5 | 450 | 53.3 | 38.99344
45 | Optique | H800-Nb2O5 | 450 | 55.4 | 43.49971
45 | Optique | H800-Nb2O5 | 450 | 57.4 | 47.92574
45 | Optique | H800-Nb2O5 | 450 | 59.4 | 52.13731
45 | Optique | H800-Nb2O5 | 450 | 61.5 | 55.81742
45 | Optique | H800-Nb2O5 | 450 | 63.6 | 58.15994
45 | Optique | H800-Nb2O5 | 450 | 65.3 | 58.76109
45 | Optique | H800-Nb2O5 | 450 | 65.6 | 58.73629
45 | Optique | H800-Nb2O5 | 450 | 67.6 | 57.58473
45 | Optique | H800-Nb2O5 | 450 | 69.7 | 54.7521
45 | Optique | H800-Nb2O5 | 450 | 71.8 | 50.76561
45 | Optique | H800-Nb2O5 | 450 | 73.8 | 46.43475
45 | Optique | H800-Nb2O5 | 450 | 75.8 | 42.02056
45 | Optique | H800-Nb2O5 | 450 | 77.9 | 37.61595
45 | Optique | H800-Nb2O5 | 450 | 80 | 33.62949
45 | Optique | H800-Nb2O5 | 450 | 81.9134 | 30.42281
46 | Optique | H800-SiO2 | 470 | 0 | 82.76558
46 | Optique | H800-SiO2 | 470 | 3.4 | 84.37027
46 | Optique | H800-SiO2 | 470 | 6.9 | 85.97944
46 | Optique | H800-SiO2 | 470 | 10.3 | 87.46179
46 | Optique | H800-SiO2 | 470 | 13.7 | 88.82411
46 | Optique | H800-SiO2 | 470 | 17.2 | 90.05914
46 | Optique | H800-SiO2 | 470 | 20.6 | 91.05775
46 | Optique | H800-SiO2 | 470 | 24 | 91.82457
46 | Optique | H800-SiO2 | 470 | 27.4 | 92.33295
46 | Optique | H800-SiO2 | 470 | 30.9 | 92.56718
46 | Optique | H800-SiO2 | 470 | 31.9 | 92.5787
46 | Optique | H800-SiO2 | 470 | 34.3 | 92.50534
46 | Optique | H800-SiO2 | 470 | 37.7 | 92.16054
46 | Optique | H800-SiO2 | 470 | 41.2 | 91.52328
46 | Optique | H800-SiO2 | 470 | 44.6 | 90.65246
46 | Optique | H800-SiO2 | 470 | 48 | 89.56347
46 | Optique | H800-SiO2 | 470 | 51.4 | 88.29168
46 | Optique | H800-SiO2 | 470 | 54.9 | 86.83247
46 | Optique | H800-SiO2 | 470 | 58.3 | 85.31033
46 | Optique | H800-SiO2 | 470 | 61.7 | 83.72496
46 | Optique | H800-SiO2 | 470 | 65.2 | 82.06631
46 | Optique | H800-SiO2 | 470 | 68.6 | 80.46413
46 | Optique | H800-SiO2 | 470 | 72 | 78.90146
46 | Optique | H800-SiO2 | 470 | 75.5 | 77.36159
46 | Optique | H800-SiO2 | 470 | 78.9 | 75.95497
46 | Optique | H800-SiO2 | 470 | 82.3 | 74.65453
46 | Optique | H800-SiO2 | 470 | 85.7 | 73.47475
46 | Optique | H800-SiO2 | 470 | 89.2 | 72.39834
46 | Optique | H800-SiO2 | 470 | 92.6 | 71.49582
46 | Optique | H800-SiO2 | 470 | 96 | 70.74104
46 | Optique | H800-SiO2 | 470 | 99.5 | 70.1235
46 | Optique | H800-SiO2 | 470 | 102.9 | 69.68199
46 | Optique | H800-SiO2 | 470 | 106.3 | 69.39889
46 | Optique | H800-SiO2 | 470 | 109.8 | 69.27436
46 | Optique | H800-SiO2 | 470 | 110.6 | 69.26974
46 | Optique | H800-SiO2 | 470 | 113.2 | 69.31607
46 | Optique | H800-SiO2 | 470 | 116.6 | 69.51792
46 | Optique | H800-SiO2 | 470 | 120 | 69.87896
46 | Optique | H800-SiO2 | 470 | 123.5 | 70.41499
46 | Optique | H800-SiO2 | 470 | 126.9 | 71.09247
46 | Optique | H800-SiO2 | 470 | 130.3 | 71.92032
46 | Optique | H800-SiO2 | 470 | 133.8 | 72.92357
46 | Optique | H800-SiO2 | 470 | 137.1548 | 74.0214
47 | Optique | H800-Nb2O5 | 460 | 0 | 46.81138
47 | Optique | H800-Nb2O5 | 460 | 2.2 | 51.34337
47 | Optique | H800-Nb2O5 | 460 | 4.5 | 55.33054
47 | Optique | H800-Nb2O5 | 460 | 6.7 | 57.79134
47 | Optique | H800-Nb2O5 | 460 | 8.5 | 58.46991
47 | Optique | H800-Nb2O5 | 460 | 9 | 58.42437
47 | Optique | H800-Nb2O5 | 460 | 11.2 | 57.0417
47 | Optique | H800-Nb2O5 | 460 | 13.5 | 53.83219
47 | Optique | H800-Nb2O5 | 460 | 15.7 | 49.65562
47 | Optique | H800-Nb2O5 | 460 | 18 | 44.79546
47 | Optique | H800-Nb2O5 | 460 | 20.2 | 40.16899
47 | Optique | H800-Nb2O5 | 460 | 22.4 | 35.86704
47 | Optique | H800-Nb2O5 | 460 | 24.7 | 31.87093
47 | Optique | H800-Nb2O5 | 460 | 26.9 | 28.56811
47 | Optique | H800-Nb2O5 | 460 | 29.2 | 25.63599
47 | Optique | H800-Nb2O5 | 460 | 31.4 | 23.28058
47 | Optique | H800-Nb2O5 | 460 | 33.7 | 21.22704
47 | Optique | H800-Nb2O5 | 460 | 35.9 | 19.59841
47 | Optique | H800-Nb2O5 | 460 | 38.2 | 18.19424
47 | Optique | H800-Nb2O5 | 460 | 40.4 | 17.09476
47 | Optique | H800-Nb2O5 | 460 | 42.7 | 16.16352
47 | Optique | H800-Nb2O5 | 460 | 44.9 | 15.45388
47 | Optique | H800-Nb2O5 | 460 | 47.1 | 14.90012
47 | Optique | H800-Nb2O5 | 460 | 49.4 | 14.47054
47 | Optique | H800-Nb2O5 | 460 | 51.6 | 14.19039
47 | Optique | H800-Nb2O5 | 460 | 53.9 | 14.02556
47 | Optique | H800-Nb2O5 | 460 | 55.8 | 13.98456
47 | Optique | H800-Nb2O5 | 460 | 56.1 | 13.98586
47 | Optique | H800-Nb2O5 | 460 | 58.4 | 14.06646
47 | Optique | H800-Nb2O5 | 460 | 60.6 | 14.26257
47 | Optique | H800-Nb2O5 | 460 | 62.9 | 14.59802
47 | Optique | H800-Nb2O5 | 460 | 65.1 | 15.05299
47 | Optique | H800-Nb2O5 | 460 | 67.4 | 15.68316
47 | Optique | H800-Nb2O5 | 460 | 69.6 | 16.4519
47 | Optique | H800-Nb2O5 | 460 | 71.8 | 17.40593
47 | Optique | H800-Nb2O5 | 460 | 74.1 | 18.63253
47 | Optique | H800-Nb2O5 | 460 | 76.3 | 20.06179
47 | Optique | H800-Nb2O5 | 460 | 78.6 | 21.87065
47 | Optique | H800-Nb2O5 | 460 | 80.8 | 23.95341
47 | Optique | H800-Nb2O5 | 460 | 83.1 | 26.55964
47 | Optique | H800-Nb2O5 | 460 | 85.3 | 29.51875
47 | Optique | H800-Nb2O5 | 460 | 87.6 | 33.14507
47 | Optique | H800-Nb2O5 | 460 | 89.71655 | 36.96941
48 | Optique | H800-SiO2 | 500 | 0 | 36.86825
48 | Optique | H800-SiO2 | 500 | 1.8 | 37.35785
48 | Optique | H800-SiO2 | 500 | 3.6 | 37.88357
48 | Optique | H800-SiO2 | 500 | 5.5 | 38.47772
48 | Optique | H800-SiO2 | 500 | 7.3 | 39.07764
48 | Optique | H800-SiO2 | 500 | 9.1 | 39.71336
48 | Optique | H800-SiO2 | 500 | 10.9 | 40.38443
48 | Optique | H800-SiO2 | 500 | 12.7 | 41.09019
48 | Optique | H800-SiO2 | 500 | 14.6 | 41.87178
48 | Optique | H800-SiO2 | 500 | 16.4 | 42.64565
48 | Optique | H800-SiO2 | 500 | 18.2 | 43.4504
48 | Optique | H800-SiO2 | 500 | 20 | 44.28405
48 | Optique | H800-SiO2 | 500 | 21.8 | 45.14417
48 | Optique | H800-SiO2 | 500 | 23.7 | 46.07755
48 | Optique | H800-SiO2 | 500 | 25.5 | 46.98229
48 | Optique | H800-SiO2 | 500 | 27.3 | 47.90284
48 | Optique | H800-SiO2 | 500 | 29.1 | 48.83449
48 | Optique | H800-SiO2 | 500 | 30.9 | 49.77194
48 | Optique | H800-SiO2 | 500 | 32.8 | 50.76116
48 | Optique | H800-SiO2 | 500 | 34.6 | 51.69111
48 | Optique | H800-SiO2 | 500 | 36.4 | 52.60671
48 | Optique | H800-SiO2 | 500 | 38.2 | 53.5002
48 | Optique | H800-SiO2 | 500 | 40 | 54.36337
48 | Optique | H800-SiO2 | 500 | 41.9 | 55.23214
48 | Optique | H800-SiO2 | 500 | 43.7 | 56.00591
48 | Optique | H800-SiO2 | 500 | 45.5 | 56.7228
48 | Optique | H800-SiO2 | 500 | 47.3 | 57.37418
48 | Optique | H800-SiO2 | 500 | 49.1 | 57.95186
48 | Optique | H800-SiO2 | 500 | 51 | 58.47324
48 | Optique | H800-SiO2 | 500 | 52.8 | 58.87638
48 | Optique | H800-SiO2 | 500 | 54.6 | 59.18533
48 | Optique | H800-SiO2 | 500 | 56.4 | 59.39564
48 | Optique | H800-SiO2 | 500 | 58.2 | 59.50419
48 | Optique | H800-SiO2 | 500 | 59.2 | 59.51987
48 | Optique | H800-SiO2 | 500 | 60.1 | 59.50663
48 | Optique | H800-SiO2 | 500 | 61.9 | 59.40265
48 | Optique | H800-SiO2 | 500 | 63.7 | 59.19681
48 | Optique | H800-SiO2 | 500 | 65.5 | 58.89215
48 | Optique | H800-SiO2 | 500 | 67.3 | 58.49308
48 | Optique | H800-SiO2 | 500 | 69.2 | 57.97568
48 | Optique | H800-SiO2 | 500 | 71 | 57.40145
48 | Optique | H800-SiO2 | 500 | 72.75352 | 56.77074
49 | Optique | H800-Nb2O5 | 470 | 0 | 86.49063
49 | Optique | H800-Nb2O5 | 470 | 2.2 | 82.979
49 | Optique | H800-Nb2O5 | 470 | 4.4 | 78.59315
49 | Optique | H800-Nb2O5 | 470 | 6.6 | 73.71451
49 | Optique | H800-Nb2O5 | 470 | 8.8 | 68.67919
49 | Optique | H800-Nb2O5 | 470 | 11 | 63.74548
49 | Optique | H800-Nb2O5 | 470 | 13.2 | 59.08836
49 | Optique | H800-Nb2O5 | 470 | 15.4 | 54.81062
49 | Optique | H800-Nb2O5 | 470 | 17.6 | 50.96035
49 | Optique | H800-Nb2O5 | 470 | 19.8 | 47.54832
49 | Optique | H800-Nb2O5 | 470 | 22 | 44.5623
49 | Optique | H800-Nb2O5 | 470 | 24.2 | 41.97748
49 | Optique | H800-Nb2O5 | 470 | 26.4 | 39.76361
49 | Optique | H800-Nb2O5 | 470 | 28.6 | 37.88945
49 | Optique | H800-Nb2O5 | 470 | 30.8 | 36.32542
49 | Optique | H800-Nb2O5 | 470 | 33 | 35.04512
49 | Optique | H800-Nb2O5 | 470 | 35.2 | 34.02596
49 | Optique | H800-Nb2O5 | 470 | 37.4 | 33.2495
49 | Optique | H800-Nb2O5 | 470 | 39.6 | 32.70145
49 | Optique | H800-Nb2O5 | 470 | 41.8 | 32.37167
49 | Optique | H800-Nb2O5 | 470 | 44 | 32.25398
49 | Optique | H800-Nb2O5 | 470 | 44.1 | 32.25362
49 | Optique | H800-Nb2O5 | 470 | 46.3 | 32.3554
49 | Optique | H800-Nb2O5 | 470 | 48.5 | 32.66897
49 | Optique | H800-Nb2O5 | 470 | 50.7 | 33.20019
49 | Optique | H800-Nb2O5 | 470 | 52.9 | 33.95893
49 | Optique | H800-Nb2O5 | 470 | 55.1 | 34.95913
49 | Optique | H800-Nb2O5 | 470 | 57.3 | 36.21894
49 | Optique | H800-Nb2O5 | 470 | 59.5 | 37.76062
49 | Optique | H800-Nb2O5 | 470 | 61.7 | 39.61032
49 | Optique | H800-Nb2O5 | 470 | 63.9 | 41.7974
49 | Optique | H800-Nb2O5 | 470 | 66.1 | 44.35306
49 | Optique | H800-Nb2O5 | 470 | 68.3 | 47.30776
49 | Optique | H800-Nb2O5 | 470 | 70.5 | 50.68691
49 | Optique | H800-Nb2O5 | 470 | 72.7 | 54.50403
49 | Optique | H800-Nb2O5 | 470 | 74.9 | 58.75054
49 | Optique | H800-Nb2O5 | 470 | 77.1 | 63.38176
49 | Optique | H800-Nb2O5 | 470 | 79.3 | 68.29967
49 | Optique | H800-Nb2O5 | 470 | 81.5 | 73.33526
49 | Optique | H800-Nb2O5 | 470 | 83.7 | 78.23665
49 | Optique | H800-Nb2O5 | 470 | 85.9 | 82.67287
49 | Optique | H800-Nb2O5 | 470 | 88.06678 | 86.21799
50 | Optique | H800-SiO2 | 470 | 0 | 86.21799
50 | Optique | H800-SiO2 | 470 | 3.7 | 87.3576
50 | Optique | H800-SiO2 | 470 | 7.5 | 88.17006
50 | Optique | H800-SiO2 | 470 | 11.2 | 88.57478
50 | Optique | H800-SiO2 | 470 | 13.1 | 88.62724
50 | Optique | H800-SiO2 | 470 | 15 | 88.57295
50 | Optique | H800-SiO2 | 470 | 18.7 | 88.16476
50 | Optique | H800-SiO2 | 470 | 22.5 | 87.34896
50 | Optique | H800-SiO2 | 470 | 26.2 | 86.20646
50 | Optique | H800-SiO2 | 470 | 30 | 84.72937
50 | Optique | H800-SiO2 | 470 | 33.7 | 83.05659
50 | Optique | H800-SiO2 | 470 | 37.5 | 81.16533
50 | Optique | H800-SiO2 | 470 | 41.2 | 79.21993
50 | Optique | H800-SiO2 | 470 | 45 | 77.17818
50 | Optique | H800-SiO2 | 470 | 48.7 | 75.2018
50 | Optique | H800-SiO2 | 470 | 52.5 | 73.23208
50 | Optique | H800-SiO2 | 470 | 56.2 | 71.41096
50 | Optique | H800-SiO2 | 470 | 60 | 69.67157
50 | Optique | H800-SiO2 | 470 | 63.7 | 68.12891
50 | Optique | H800-SiO2 | 470 | 67.5 | 66.71767
50 | Optique | H800-SiO2 | 470 | 71.2 | 65.52471
50 | Optique | H800-SiO2 | 470 | 75 | 64.49458
50 | Optique | H800-SiO2 | 470 | 78.7 | 63.68736
50 | Optique | H800-SiO2 | 470 | 82.4 | 63.07702
50 | Optique | H800-SiO2 | 470 | 86.2 | 62.65747
50 | Optique | H800-SiO2 | 470 | 89.9 | 62.45204
50 | Optique | H800-SiO2 | 470 | 91.8 | 62.42463
50 | Optique | H800-SiO2 | 470 | 93.7 | 62.45023
50 | Optique | H800-SiO2 | 470 | 97.4 | 62.65211
50 | Optique | H800-SiO2 | 470 | 101.2 | 63.06803
50 | Optique | H800-SiO2 | 470 | 104.9 | 63.67482
50 | Optique | H800-SiO2 | 470 | 108.7 | 64.50294
50 | Optique | H800-SiO2 | 470 | 112.4 | 65.50503
50 | Optique | H800-SiO2 | 470 | 116.2 | 66.72922
50 | Optique | H800-SiO2 | 470 | 119.9 | 68.10232
50 | Optique | H800-SiO2 | 470 | 123.7 | 69.68552
50 | Optique | H800-SiO2 | 470 | 127.4 | 71.37805
50 | Optique | H800-SiO2 | 470 | 131.2 | 73.24709
50 | Optique | H800-SiO2 | 470 | 134.9 | 75.16383
50 | Optique | H800-SiO2 | 470 | 138.7 | 77.19222
50 | Optique | H800-SiO2 | 470 | 142.4 | 79.17908
50 | Optique | H800-SiO2 | 470 | 146.2 | 81.17561
50 | Optique | H800-SiO2 | 470 | 149.8086 | 82.97226
51 | Optique | H800-Nb2O5 | 550 | 0 | 44.08512
51 | Optique | H800-Nb2O5 | 550 | 2.2 | 42.43736
51 | Optique | H800-Nb2O5 | 550 | 4.4 | 41.00886
51 | Optique | H800-Nb2O5 | 550 | 6.5 | 39.83744
51 | Optique | H800-Nb2O5 | 550 | 8.7 | 38.79969
51 | Optique | H800-Nb2O5 | 550 | 10.9 | 37.94508
51 | Optique | H800-Nb2O5 | 550 | 13.1 | 37.26437
51 | Optique | H800-Nb2O5 | 550 | 15.3 | 36.74999
51 | Optique | H800-Nb2O5 | 550 | 17.5 | 36.39619
51 | Optique | H800-Nb2O5 | 550 | 19.6 | 36.20454
51 | Optique | H800-Nb2O5 | 550 | 21.4 | 36.15223
51 | Optique | H800-Nb2O5 | 550 | 21.8 | 36.15458
51 | Optique | H800-Nb2O5 | 550 | 24 | 36.25842
51 | Optique | H800-Nb2O5 | 550 | 26.2 | 36.51723
51 | Optique | H800-Nb2O5 | 550 | 28.4 | 36.93396
51 | Optique | H800-Nb2O5 | 550 | 30.6 | 37.51334
51 | Optique | H800-Nb2O5 | 550 | 32.7 | 38.22404
51 | Optique | H800-Nb2O5 | 550 | 34.9 | 39.14162
51 | Optique | H800-Nb2O5 | 550 | 37.1 | 40.24597
51 | Optique | H800-Nb2O5 | 550 | 39.3 | 41.54854
51 | Optique | H800-Nb2O5 | 550 | 41.5 | 43.0621
51 | Optique | H800-Nb2O5 | 550 | 43.6 | 44.71637
51 | Optique | H800-Nb2O5 | 550 | 45.8 | 46.68258
51 | Optique | H800-Nb2O5 | 550 | 48 | 48.90095
51 | Optique | H800-Nb2O5 | 550 | 50.2 | 51.38344
51 | Optique | H800-Nb2O5 | 550 | 52.4 | 54.13837
51 | Optique | H800-Nb2O5 | 550 | 54.6 | 57.16771
51 | Optique | H800-Nb2O5 | 550 | 56.7 | 60.30827
51 | Optique | H800-Nb2O5 | 550 | 58.9 | 63.83836
51 | Optique | H800-Nb2O5 | 550 | 61.1 | 67.57409
51 | Optique | H800-Nb2O5 | 550 | 63.3 | 71.45079
51 | Optique | H800-Nb2O5 | 550 | 65.5 | 75.37466
51 | Optique | H800-Nb2O5 | 550 | 67.7 | 79.22031
51 | Optique | H800-Nb2O5 | 550 | 69.8 | 82.67564
51 | Optique | H800-Nb2O5 | 550 | 72 | 85.89896
51 | Optique | H800-Nb2O5 | 550 | 74.2 | 88.53419
51 | Optique | H800-Nb2O5 | 550 | 76.4 | 90.40952
51 | Optique | H800-Nb2O5 | 550 | 78.6 | 91.39092
51 | Optique | H800-Nb2O5 | 550 | 79.7 | 91.52045
51 | Optique | H800-Nb2O5 | 550 | 80.8 | 91.40426
51 | Optique | H800-Nb2O5 | 550 | 82.9 | 90.51222
51 | Optique | H800-Nb2O5 | 550 | 85.1 | 88.69794
51 | Optique | H800-Nb2O5 | 550 | 87.26424 | 86.15976
52 | Optique | H800-SiO2 | 520 | 0 | 72.42773
52 | Optique | H800-SiO2 | 520 | 1.5 | 71.89219
52 | Optique | H800-SiO2 | 520 | 3 | 71.37696
52 | Optique | H800-SiO2 | 520 | 4.5 | 70.88279
52 | Optique | H800-SiO2 | 520 | 6 | 70.41038
52 | Optique | H800-SiO2 | 520 | 7.6 | 69.93115
52 | Optique | H800-SiO2 | 520 | 9.1 | 69.50558
52 | Optique | H800-SiO2 | 520 | 10.6 | 69.10346
52 | Optique | H800-SiO2 | 520 | 12.1 | 68.72521
52 | Optique | H800-SiO2 | 520 | 13.6 | 68.3712
52 | Optique | H800-SiO2 | 520 | 15.1 | 68.04178
52 | Optique | H800-SiO2 | 520 | 16.6 | 67.73722
52 | Optique | H800-SiO2 | 520 | 18.1 | 67.45779
52 | Optique | H800-SiO2 | 520 | 19.6 | 67.20369
52 | Optique | H800-SiO2 | 520 | 21.1 | 66.97511
52 | Optique | H800-SiO2 | 520 | 22.6 | 66.77221
52 | Optique | H800-SiO2 | 520 | 24.2 | 66.58423
52 | Optique | H800-SiO2 | 520 | 25.7 | 66.4348
52 | Optique | H800-SiO2 | 520 | 27.2 | 66.31139
52 | Optique | H800-SiO2 | 520 | 28.7 | 66.21407
52 | Optique | H800-SiO2 | 520 | 30.2 | 66.14289
52 | Optique | H800-SiO2 | 520 | 31.7 | 66.0979
52 | Optique | H800-SiO2 | 520 | 33.2 | 66.07911
52 | Optique | H800-SiO2 | 520 | 33.5 | 66.0785
52 | Optique | H800-SiO2 | 520 | 34.7 | 66.08654
52 | Optique | H800-SiO2 | 520 | 36.2 | 66.12019
52 | Optique | H800-SiO2 | 520 | 37.8 | 66.18495
52 | Optique | H800-SiO2 | 520 | 39.3 | 66.27269
52 | Optique | H800-SiO2 | 520 | 40.8 | 66.38655
52 | Optique | H800-SiO2 | 520 | 42.3 | 66.52645
52 | Optique | H800-SiO2 | 520 | 43.8 | 66.69231
52 | Optique | H800-SiO2 | 520 | 45.3 | 66.88403
52 | Optique | H800-SiO2 | 520 | 46.8 | 67.10149
52 | Optique | H800-SiO2 | 520 | 48.3 | 67.34454
52 | Optique | H800-SiO2 | 520 | 49.8 | 67.613
52 | Optique | H800-SiO2 | 520 | 51.3 | 67.90667
52 | Optique | H800-SiO2 | 520 | 52.8 | 68.22532
52 | Optique | H800-SiO2 | 520 | 54.4 | 68.59243
52 | Optique | H800-SiO2 | 520 | 55.9 | 68.96179
52 | Optique | H800-SiO2 | 520 | 57.4 | 69.35515
52 | Optique | H800-SiO2 | 520 | 58.9 | 69.7721
52 | Optique | H800-SiO2 | 520 | 60.36819 | 70.20262
53 | Optique | H800-Nb2O5 | 510 | 0 | 58.5868
53 | Optique | H800-Nb2O5 | 510 | 2.8 | 64.32831
53 | Optique | H800-Nb2O5 | 510 | 5.6 | 69.43263
53 | Optique | H800-Nb2O5 | 510 | 8.4 | 73.14667
53 | Optique | H800-Nb2O5 | 510 | 11.2 | 74.78786
53 | Optique | H800-Nb2O5 | 510 | 11.7 | 74.82918
53 | Optique | H800-Nb2O5 | 510 | 14 | 74.01632
53 | Optique | H800-Nb2O5 | 510 | 16.7 | 71.1357
53 | Optique | H800-Nb2O5 | 510 | 19.5 | 66.4977
53 | Optique | H800-Nb2O5 | 510 | 22.3 | 60.92758
53 | Optique | H800-Nb2O5 | 510 | 25.1 | 55.11182
53 | Optique | H800-Nb2O5 | 510 | 27.9 | 49.53609
53 | Optique | H800-Nb2O5 | 510 | 30.7 | 44.47437
53 | Optique | H800-Nb2O5 | 510 | 33.5 | 40.03922
53 | Optique | H800-Nb2O5 | 510 | 36.3 | 36.24247
53 | Optique | H800-Nb2O5 | 510 | 39.1 | 33.04317
53 | Optique | H800-Nb2O5 | 510 | 41.8 | 30.46539
53 | Optique | H800-Nb2O5 | 510 | 44.6 | 28.25335
53 | Optique | H800-Nb2O5 | 510 | 47.4 | 26.44931
53 | Optique | H800-Nb2O5 | 510 | 50.2 | 24.9992
53 | Optique | H800-Nb2O5 | 510 | 53 | 23.85832
53 | Optique | H800-Nb2O5 | 510 | 55.8 | 22.99118
53 | Optique | H800-Nb2O5 | 510 | 58.6 | 22.37082
53 | Optique | H800-Nb2O5 | 510 | 61.4 | 21.97806
53 | Optique | H800-Nb2O5 | 510 | 64.2 | 21.8008
53 | Optique | H800-Nb2O5 | 510 | 65.2 | 21.78849
53 | Optique | H800-Nb2O5 | 510 | 67 | 21.83361
53 | Optique | H800-Nb2O5 | 510 | 69.8 | 22.0775
53 | Optique | H800-Nb2O5 | 510 | 72.5 | 22.51952
53 | Optique | H800-Nb2O5 | 510 | 75.3 | 23.20614
53 | Optique | H800-Nb2O5 | 510 | 78.1 | 24.14622
53 | Optique | H800-Nb2O5 | 510 | 80.9 | 25.369
53 | Optique | H800-Nb2O5 | 510 | 83.7 | 26.91247
53 | Optique | H800-Nb2O5 | 510 | 86.5 | 28.82395
53 | Optique | H800-Nb2O5 | 510 | 89.3 | 31.16003
53 | Optique | H800-Nb2O5 | 510 | 92.1 | 33.98485
53 | Optique | H800-Nb2O5 | 510 | 94.9 | 37.36517
53 | Optique | H800-Nb2O5 | 510 | 97.6 | 41.20558
53 | Optique | H800-Nb2O5 | 510 | 100.4 | 45.81911
53 | Optique | H800-Nb2O5 | 510 | 103.2 | 51.04053
53 | Optique | H800-Nb2O5 | 510 | 106 | 56.71875
53 | Optique | H800-Nb2O5 | 510 | 108.8 | 62.5246
53 | Optique | H800-Nb2O5 | 510 | 111.5069 | 67.74646
54 | Optique | H800-SiO2 | 520 | 0 | 72.76627
54 | Optique | H800-SiO2 | 520 | 1.6 | 73.28671
54 | Optique | H800-SiO2 | 520 | 3.3 | 73.86454
54 | Optique | H800-SiO2 | 520 | 4.9 | 74.43072
54 | Optique | H800-SiO2 | 520 | 6.6 | 75.05476
54 | Optique | H800-SiO2 | 520 | 8.2 | 75.66197
54 | Optique | H800-SiO2 | 520 | 9.9 | 76.32668
54 | Optique | H800-SiO2 | 520 | 11.5 | 76.96915
54 | Optique | H800-SiO2 | 520 | 13.1 | 77.62631
54 | Optique | H800-SiO2 | 520 | 14.8 | 78.33867
54 | Optique | H800-SiO2 | 520 | 16.4 | 79.02042
54 | Optique | H800-SiO2 | 520 | 18.1 | 79.75445
54 | Optique | H800-SiO2 | 520 | 19.7 | 80.45207
54 | Optique | H800-SiO2 | 520 | 21.4 | 81.19782
54 | Optique | H800-SiO2 | 520 | 23 | 81.90133
54 | Optique | H800-SiO2 | 520 | 24.6 | 82.60373
54 | Optique | H800-SiO2 | 520 | 26.3 | 83.34574
54 | Optique | H800-SiO2 | 520 | 27.9 | 84.03702
54 | Optique | H800-SiO2 | 520 | 29.6 | 84.76058
54 | Optique | H800-SiO2 | 520 | 31.2 | 85.42804
54 | Optique | H800-SiO2 | 520 | 32.8 | 86.07917
54 | Optique | H800-SiO2 | 520 | 34.5 | 86.74952
54 | Optique | H800-SiO2 | 520 | 36.1 | 87.35684
54 | Optique | H800-SiO2 | 520 | 37.8 | 87.97337
54 | Optique | H800-SiO2 | 520 | 39.4 | 88.52323
54 | Optique | H800-SiO2 | 520 | 41.1 | 89.07161
54 | Optique | H800-SiO2 | 520 | 42.7 | 89.55082
54 | Optique | H800-SiO2 | 520 | 44.3 | 89.99132
54 | Optique | H800-SiO2 | 520 | 46 | 90.4139
54 | Optique | H800-SiO2 | 520 | 47.6 | 90.76624
54 | Optique | H800-SiO2 | 520 | 49.3 | 91.08979
54 | Optique | H800-SiO2 | 520 | 50.9 | 91.34441
54 | Optique | H800-SiO2 | 520 | 52.6 | 91.56002
54 | Optique | H800-SiO2 | 520 | 54.2 | 91.70981
54 | Optique | H800-SiO2 | 520 | 55.8 | 91.80705
54 | Optique | H800-SiO2 | 520 | 57.5 | 91.85206
54 | Optique | H800-SiO2 | 520 | 57.9 | 91.85387
54 | Optique | H800-SiO2 | 520 | 59.1 | 91.83923
54 | Optique | H800-SiO2 | 520 | 60.8 | 91.76707
54 | Optique | H800-SiO2 | 520 | 62.4 | 91.64454
54 | Optique | H800-SiO2 | 520 | 64.1 | 91.45728
54 | Optique | H800-SiO2 | 520 | 65.66064 | 91.23478
55 | Optique | H800-Nb2O5 | 540 | 0 | 52.70801
55 | Optique | H800-Nb2O5 | 540 | 3 | 49.06732
55 | Optique | H800-Nb2O5 | 540 | 6 | 44.45359
55 | Optique | H800-Nb2O5 | 540 | 9.1 | 39.42731
55 | Optique | H800-Nb2O5 | 540 | 12.1 | 34.81786
55 | Optique | H800-Nb2O5 | 540 | 15.1 | 30.71304
55 | Optique | H800-Nb2O5 | 540 | 18.1 | 27.19273
55 | Optique | H800-Nb2O5 | 540 | 21.1 | 24.24152
55 | Optique | H800-Nb2O5 | 540 | 24.1 | 21.8013
55 | Optique | H800-Nb2O5 | 540 | 27.2 | 19.74176
55 | Optique | H800-Nb2O5 | 540 | 30.2 | 18.12607
55 | Optique | H800-Nb2O5 | 540 | 33.2 | 16.82191
55 | Optique | H800-Nb2O5 | 540 | 36.2 | 15.78054
55 | Optique | H800-Nb2O5 | 540 | 39.2 | 14.96306
55 | Optique | H800-Nb2O5 | 540 | 42.2 | 14.3393
55 | Optique | H800-Nb2O5 | 540 | 45.3 | 13.87431
55 | Optique | H800-Nb2O5 | 540 | 48.3 | 13.58158
55 | Optique | H800-Nb2O5 | 540 | 51.3 | 13.43311
55 | Optique | H800-Nb2O5 | 540 | 53 | 13.41085
55 | Optique | H800-Nb2O5 | 540 | 54.3 | 13.42373
55 | Optique | H800-Nb2O5 | 540 | 57.3 | 13.55313
55 | Optique | H800-Nb2O5 | 540 | 60.4 | 13.83744
55 | Optique | H800-Nb2O5 | 540 | 63.4 | 14.26824
55 | Optique | H800-Nb2O5 | 540 | 66.4 | 14.86759
55 | Optique | H800-Nb2O5 | 540 | 69.4 | 15.65718
55 | Optique | H800-Nb2O5 | 540 | 72.4 | 16.66608
55 | Optique | H800-Nb2O5 | 540 | 75.4 | 17.93194
55 | Optique | H800-Nb2O5 | 540 | 78.5 | 19.56032
55 | Optique | H800-Nb2O5 | 540 | 81.5 | 21.50556
55 | Optique | H800-Nb2O5 | 540 | 84.5 | 23.88179
55 | Optique | H800-Nb2O5 | 540 | 87.5 | 26.75972
55 | Optique | H800-Nb2O5 | 540 | 90.5 | 30.20048
55 | Optique | H800-Nb2O5 | 540 | 93.5 | 34.22783
55 | Optique | H800-Nb2O5 | 540 | 96.6 | 38.93751
55 | Optique | H800-Nb2O5 | 540 | 99.6 | 43.79408
55 | Optique | H800-Nb2O5 | 540 | 102.6 | 48.48038
55 | Optique | H800-Nb2O5 | 540 | 105.6 | 52.30002
55 | Optique | H800-Nb2O5 | 540 | 108.6 | 54.47888
55 | Optique | H800-Nb2O5 | 540 | 110.1 | 54.76802
55 | Optique | H800-Nb2O5 | 540 | 111.6 | 54.48541
55 | Optique | H800-Nb2O5 | 540 | 114.7 | 52.21331
55 | Optique | H800-Nb2O5 | 540 | 117.7 | 48.35911
55 | Optique | H800-Nb2O5 | 540 | 120.6425 | 43.75309
56 | Optique | H800-SiO2 | 660 | 0 | 18.89128
56 | Optique | H800-SiO2 | 660 | 1.8 | 19.22971
56 | Optique | H800-SiO2 | 660 | 3.6 | 19.57736
56 | Optique | H800-SiO2 | 660 | 5.4 | 19.93359
56 | Optique | H800-SiO2 | 660 | 7.2 | 20.29771
56 | Optique | H800-SiO2 | 660 | 8.9 | 20.64806
56 | Optique | H800-SiO2 | 660 | 10.7 | 21.02495
56 | Optique | H800-SiO2 | 660 | 12.5 | 21.40685
56 | Optique | H800-SiO2 | 660 | 14.3 | 21.79249
56 | Optique | H800-SiO2 | 660 | 16.1 | 22.18048
56 | Optique | H800-SiO2 | 660 | 17.9 | 22.56927
56 | Optique | H800-SiO2 | 660 | 19.7 | 22.95713
56 | Optique | H800-SiO2 | 660 | 21.4 | 23.32092
56 | Optique | H800-SiO2 | 660 | 23.2 | 23.70152
56 | Optique | H800-SiO2 | 660 | 25 | 24.07532
56 | Optique | H800-SiO2 | 660 | 26.8 | 24.44004
56 | Optique | H800-SiO2 | 660 | 28.6 | 24.79335
56 | Optique | H800-SiO2 | 660 | 30.4 | 25.13279
56 | Optique | H800-SiO2 | 660 | 32.2 | 25.4559
56 | Optique | H800-SiO2 | 660 | 34 | 25.76017
56 | Optique | H800-SiO2 | 660 | 35.8 | 26.04315
56 | Optique | H800-SiO2 | 660 | 37.5 | 26.28867
56 | Optique | H800-SiO2 | 660 | 39.3 | 26.52344
56 | Optique | H800-SiO2 | 660 | 41.1 | 26.73017
56 | Optique | H800-SiO2 | 660 | 42.9 | 26.90691
56 | Optique | H800-SiO2 | 660 | 44.7 | 27.05195
56 | Optique | H800-SiO2 | 660 | 46.5 | 27.16383
56 | Optique | H800-SiO2 | 660 | 48.3 | 27.24143
56 | Optique | H800-SiO2 | 660 | 50 | 27.28251
56 | Optique | H800-SiO2 | 660 | 51.4 | 27.29257
56 | Optique | H800-SiO2 | 660 | 51.8 | 27.29148
56 | Optique | H800-SiO2 | 660 | 53.6 | 27.26485
56 | Optique | H800-SiO2 | 660 | 55.4 | 27.20289
56 | Optique | H800-SiO2 | 660 | 57.2 | 27.10625
56 | Optique | H800-SiO2 | 660 | 59 | 26.9759
56 | Optique | H800-SiO2 | 660 | 60.8 | 26.81316
56 | Optique | H800-SiO2 | 660 | 62.6 | 26.61963
56 | Optique | H800-SiO2 | 660 | 64.4 | 26.39716
56 | Optique | H800-SiO2 | 660 | 66.1 | 26.16235
56 | Optique | H800-SiO2 | 660 | 67.9 | 25.8897
56 | Optique | H800-SiO2 | 660 | 69.7 | 25.59466
56 | Optique | H800-SiO2 | 660 | 71.48807 | 25.28182
57 | Optique | H800-Nb2O5 | 500 | 0 | 40.894
57 | Optique | H800-Nb2O5 | 500 | 1.8 | 41.30476
57 | Optique | H800-Nb2O5 | 500 | 2.9 | 41.13054
57 | Optique | H800-Nb2O5 | 500 | 5.8 | 39.22955
57 | Optique | H800-Nb2O5 | 500 | 8.7 | 35.77541
57 | Optique | H800-Nb2O5 | 500 | 11.5 | 31.77015
57 | Optique | H800-Nb2O5 | 500 | 14.4 | 27.61909
57 | Optique | H800-Nb2O5 | 500 | 17.3 | 23.86906
57 | Optique | H800-Nb2O5 | 500 | 20.2 | 20.67457
57 | Optique | H800-Nb2O5 | 500 | 23.1 | 18.04065
57 | Optique | H800-Nb2O5 | 500 | 26 | 15.90681
57 | Optique | H800-Nb2O5 | 500 | 28.8 | 14.24731
57 | Optique | H800-Nb2O5 | 500 | 31.7 | 12.87045
57 | Optique | H800-Nb2O5 | 500 | 34.6 | 11.77802
57 | Optique | H800-Nb2O5 | 500 | 37.5 | 10.91826
57 | Optique | H800-Nb2O5 | 500 | 40.4 | 10.25099
57 | Optique | H800-Nb2O5 | 500 | 43.3 | 9.745778
57 | Optique | H800-Nb2O5 | 500 | 46.2 | 9.380236
57 | Optique | H800-Nb2O5 | 500 | 49 | 9.144999
57 | Optique | H800-Nb2O5 | 500 | 51.9 | 9.013279
57 | Optique | H800-Nb2O5 | 500 | 54 | 8.985769
57 | Optique | H800-Nb2O5 | 500 | 54.8 | 8.990068
57 | Optique | H800-Nb2O5 | 500 | 57.7 | 9.074409
57 | Optique | H800-Nb2O5 | 500 | 60.6 | 9.269793
57 | Optique | H800-Nb2O5 | 500 | 63.5 | 9.584406
57 | Optique | H800-Nb2O5 | 500 | 66.4 | 10.03168
57 | Optique | H800-Nb2O5 | 500 | 69.2 | 10.60774
57 | Optique | H800-Nb2O5 | 500 | 72.1 | 11.37984
57 | Optique | H800-Nb2O5 | 500 | 75 | 12.36591
57 | Optique | H800-Nb2O5 | 500 | 77.9 | 13.61248
57 | Optique | H800-Nb2O5 | 500 | 80.8 | 15.17841
57 | Optique | H800-Nb2O5 | 500 | 83.7 | 17.1348
57 | Optique | H800-Nb2O5 | 500 | 86.6 | 19.56048
57 | Optique | H800-Nb2O5 | 500 | 89.4 | 22.41527
57 | Optique | H800-Nb2O5 | 500 | 92.3 | 25.93262
57 | Optique | H800-Nb2O5 | 500 | 95.2 | 29.94309
57 | Optique | H800-Nb2O5 | 500 | 98.1 | 34.15898
57 | Optique | H800-Nb2O5 | 500 | 101 | 37.99219
57 | Optique | H800-Nb2O5 | 500 | 103.9 | 40.6086
57 | Optique | H800-Nb2O5 | 500 | 106.2 | 41.305
57 | Optique | H800-Nb2O5 | 500 | 106.7 | 41.27107
57 | Optique | H800-Nb2O5 | 500 | 109.6 | 39.81018
57 | Optique | H800-Nb2O5 | 500 | 112.5 | 36.62646
57 | Optique | H800-Nb2O5 | 500 | 115.3558 | 32.62275
58 | Optique | H800-SiO2 | 650 | 0 | 47.14362
58 | Optique | H800-SiO2 | 650 | 1.1 | 47.54017
58 | Optique | H800-SiO2 | 650 | 2.2 | 47.93192
58 | Optique | H800-SiO2 | 650 | 3.2 | 48.28321
58 | Optique | H800-SiO2 | 650 | 4.3 | 48.66355
58 | Optique | H800-SiO2 | 650 | 5.4 | 49.0367
58 | Optique | H800-SiO2 | 650 | 6.5 | 49.40181
58 | Optique | H800-SiO2 | 650 | 7.5 | 49.72603
58 | Optique | H800-SiO2 | 650 | 8.6 | 50.07341
58 | Optique | H800-SiO2 | 650 | 9.7 | 50.41023
58 | Optique | H800-SiO2 | 650 | 10.8 | 50.73563
58 | Optique | H800-SiO2 | 650 | 11.9 | 51.04875
58 | Optique | H800-SiO2 | 650 | 12.9 | 51.32203
58 | Optique | H800-SiO2 | 650 | 14 | 51.60934
58 | Optique | H800-SiO2 | 650 | 15.1 | 51.88195
58 | Optique | H800-SiO2 | 650 | 16.2 | 52.13905
58 | Optique | H800-SiO2 | 650 | 17.2 | 52.35868
58 | Optique | H800-SiO2 | 650 | 18.3 | 52.58408
58 | Optique | H800-SiO2 | 650 | 19.4 | 52.79186
58 | Optique | H800-SiO2 | 650 | 20.5 | 52.98135
58 | Optique | H800-SiO2 | 650 | 21.6 | 53.15196
58 | Optique | H800-SiO2 | 650 | 22.6 | 53.29021
58 | Optique | H800-SiO2 | 650 | 23.7 | 53.4233
58 | Optique | H800-SiO2 | 650 | 24.8 | 53.53606
58 | Optique | H800-SiO2 | 650 | 25.9 | 53.62813
58 | Optique | H800-SiO2 | 650 | 26.9 | 53.69361
58 | Optique | H800-SiO2 | 650 | 28 | 53.74537
58 | Optique | H800-SiO2 | 650 | 29.1 | 53.77574
58 | Optique | H800-SiO2 | 650 | 30.1 | 53.78469
58 | Optique | H800-SiO2 | 650 | 30.2 | 53.7846
58 | Optique | H800-SiO2 | 650 | 31.2 | 53.77398
58 | Optique | H800-SiO2 | 650 | 32.3 | 53.74177
58 | Optique | H800-SiO2 | 650 | 33.4 | 53.68818
58 | Optique | H800-SiO2 | 650 | 34.5 | 53.61338
58 | Optique | H800-SiO2 | 650 | 35.6 | 53.51763
58 | Optique | H800-SiO2 | 650 | 36.6 | 53.41267
58 | Optique | H800-SiO2 | 650 | 37.7 | 53.27785
58 | Optique | H800-SiO2 | 650 | 38.8 | 53.1232
58 | Optique | H800-SiO2 | 650 | 39.9 | 52.94921
58 | Optique | H800-SiO2 | 650 | 40.9 | 52.77472
58 | Optique | H800-SiO2 | 650 | 42 | 52.5654
58 | Optique | H800-SiO2 | 650 | 43.05164 | 52.34885
59 | Optique | H800-Nb2O5 | 540 | 0 | 37.88947
59 | Optique | H800-Nb2O5 | 540 | 6.4 | 48.60234
59 | Optique | H800-Nb2O5 | 540 | 12.8 | 58.29193
59 | Optique | H800-Nb2O5 | 540 | 17.3 | 60.88047
59 | Optique | H800-Nb2O5 | 540 | 19.2 | 60.41618
59 | Optique | H800-Nb2O5 | 540 | 25.5 | 53.24068
59 | Optique | H800-Nb2O5 | 540 | 31.9 | 42.29453
59 | Optique | H800-Nb2O5 | 540 | 38.3 | 32.75936
59 | Optique | H800-Nb2O5 | 540 | 44.7 | 25.91749
59 | Optique | H800-Nb2O5 | 540 | 51.1 | 21.35379
59 | Optique | H800-Nb2O5 | 540 | 57.5 | 18.43243
59 | Optique | H800-Nb2O5 | 540 | 63.8 | 16.7034
59 | Optique | H800-Nb2O5 | 540 | 70.2 | 15.83155
59 | Optique | H800-Nb2O5 | 540 | 74.4 | 15.6733
59 | Optique | H800-Nb2O5 | 540 | 76.6 | 15.71492
59 | Optique | H800-Nb2O5 | 540 | 83 | 16.33536
59 | Optique | H800-Nb2O5 | 540 | 89.4 | 17.79017
59 | Optique | H800-Nb2O5 | 540 | 95.8 | 20.31289
59 | Optique | H800-Nb2O5 | 540 | 102.2 | 24.31293
59 | Optique | H800-Nb2O5 | 540 | 108.5 | 30.27504
59 | Optique | H800-Nb2O5 | 540 | 114.9 | 38.95661
59 | Optique | H800-Nb2O5 | 540 | 121.3 | 49.79853
59 | Optique | H800-Nb2O5 | 540 | 127.7 | 58.99639
59 | Optique | H800-Nb2O5 | 540 | 131.5 | 60.8804
59 | Optique | H800-Nb2O5 | 540 | 134.1 | 60.0185
59 | Optique | H800-Nb2O5 | 540 | 140.5 | 51.94709
59 | Optique | H800-Nb2O5 | 540 | 146.9 | 40.98523
59 | Optique | H800-Nb2O5 | 540 | 153.2 | 31.89321
59 | Optique | H800-Nb2O5 | 540 | 159.6 | 25.32783
59 | Optique | H800-Nb2O5 | 540 | 166 | 20.96989
59 | Optique | H800-Nb2O5 | 540 | 172.4 | 18.19393
59 | Optique | H800-Nb2O5 | 540 | 178.8 | 16.55151
59 | Optique | H800-Nb2O5 | 540 | 185.2 | 15.77773
59 | Optique | H800-Nb2O5 | 540 | 188.6 | 15.67331
59 | Optique | H800-Nb2O5 | 540 | 191.6 | 15.75079
59 | Optique | H800-Nb2O5 | 540 | 197.9 | 16.4492
59 | Optique | H800-Nb2O5 | 540 | 204.3 | 18.00516
59 | Optique | H800-Nb2O5 | 540 | 210.7 | 20.66396
59 | Optique | H800-Nb2O5 | 540 | 217.1 | 24.85619
59 | Optique | H800-Nb2O5 | 540 | 223.5 | 31.19635
59 | Optique | H800-Nb2O5 | 540 | 229.9 | 40.2132
59 | Optique | H800-Nb2O5 | 540 | 236.2 | 50.97996
59 | Optique | H800-Nb2O5 | 540 | 242.6 | 59.5993
59 | Optique | H800-Nb2O5 | 540 | 245.7 | 60.8803
59 | Optique | H800-Nb2O5 | 540 | 249 | 59.50611
59 | Optique | H800-Nb2O5 | 540 | 255.349 | 50.87106
60 | Rate | H800-SiO2 | 540 | 0 | 50.87106
60 | Rate | H800-SiO2 | 540 | 0.8 | 50.50961
60 | Rate | H800-SiO2 | 540 | 1.7 | 50.09871
60 | Rate | H800-SiO2 | 540 | 2.5 | 49.73026
60 | Rate | H800-SiO2 | 540 | 3.3 | 49.35934
60 | Rate | H800-SiO2 | 540 | 4.2 | 48.93974
60 | Rate | H800-SiO2 | 540 | 5 | 48.56525
60 | Rate | H800-SiO2 | 540 | 5.8 | 48.18982
60 | Rate | H800-SiO2 | 540 | 6.7 | 47.76691
60 | Rate | H800-SiO2 | 540 | 7.5 | 47.39099
60 | Rate | H800-SiO2 | 540 | 8.4 | 46.96862
60 | Rate | H800-SiO2 | 540 | 9.2 | 46.59409
60 | Rate | H800-SiO2 | 540 | 10 | 46.22082
60 | Rate | H800-SiO2 | 540 | 10.9 | 45.80286
60 | Rate | H800-SiO2 | 540 | 11.7 | 45.43345
60 | Rate | H800-SiO2 | 540 | 12.5 | 45.06637
60 | Rate | H800-SiO2 | 540 | 13.4 | 44.65657
60 | Rate | H800-SiO2 | 540 | 14.2 | 44.29543
60 | Rate | H800-SiO2 | 540 | 15 | 43.93753
60 | Rate | H800-SiO2 | 540 | 15.9 | 43.53905
60 | Rate | H800-SiO2 | 540 | 16.7 | 43.18882
60 | Rate | H800-SiO2 | 540 | 17.5 | 42.84255
60 | Rate | H800-SiO2 | 540 | 18.4 | 42.45799
60 | Rate | H800-SiO2 | 540 | 19.2 | 42.1208
60 | Rate | H800-SiO2 | 540 | 20 | 41.78816
60 | Rate | H800-SiO2 | 540 | 20.9 | 41.41958
60 | Rate | H800-SiO2 | 540 | 21.7 | 41.09713
60 | Rate | H800-SiO2 | 540 | 22.5 | 40.77969
60 | Rate | H800-SiO2 | 540 | 23.4 | 40.42872
60 | Rate | H800-SiO2 | 540 | 24.2 | 40.12232
60 | Rate | H800-SiO2 | 540 | 25 | 39.82127
60 | Rate | H800-SiO2 | 540 | 25.9 | 39.48911
60 | Rate | H800-SiO2 | 540 | 26.7 | 39.19973
60 | Rate | H800-SiO2 | 540 | 27.6 | 38.88088
60 | Rate | H800-SiO2 | 540 | 28.4 | 38.60348
60 | Rate | H800-SiO2 | 540 | 29.2 | 38.33181
60 | Rate | H800-SiO2 | 540 | 30.1 | 38.03308
60 | Rate | H800-SiO2 | 540 | 30.9 | 37.77372
60 | Rate | H800-SiO2 | 540 | 31.7 | 37.52021
60 | Rate | H800-SiO2 | 540 | 32.6 | 37.24203
60 | Rate | H800-SiO2 | 540 | 33.33581 | 37.02015
61 | Optique | H800-Nb2O5 | 500 | 0 | 43.61658
61 | Optique | H800-Nb2O5 | 500 | 3.3 | 47.59238
61 | Optique | H800-Nb2O5 | 500 | 6.4 | 48.97524
61 | Optique | H800-Nb2O5 | 500 | 6.6 | 48.96903
61 | Optique | H800-Nb2O5 | 500 | 9.9 | 47.21842
61 | Optique | H800-Nb2O5 | 500 | 13.1 | 43.156
61 | Optique | H800-Nb2O5 | 500 | 16.4 | 37.81054
61 | Optique | H800-Nb2O5 | 500 | 19.7 | 32.4311
61 | Optique | H800-Nb2O5 | 500 | 23 | 27.65468
61 | Optique | H800-Nb2O5 | 500 | 26.3 | 23.68806
61 | Optique | H800-Nb2O5 | 500 | 29.6 | 20.50773
61 | Optique | H800-Nb2O5 | 500 | 32.8 | 18.07114
61 | Optique | H800-Nb2O5 | 500 | 36.1 | 16.10542
61 | Optique | H800-Nb2O5 | 500 | 39.4 | 14.58668
61 | Optique | H800-Nb2O5 | 500 | 42.7 | 13.42691
61 | Optique | H800-Nb2O5 | 500 | 46 | 12.55917
61 | Optique | H800-Nb2O5 | 500 | 49.3 | 11.93447
61 | Optique | H800-Nb2O5 | 500 | 52.6 | 11.51849
61 | Optique | H800-Nb2O5 | 500 | 55.8 | 11.29328
61 | Optique | H800-Nb2O5 | 500 | 58.6 | 11.23101
61 | Optique | H800-Nb2O5 | 500 | 59.1 | 11.23285
61 | Optique | H800-Nb2O5 | 500 | 62.4 | 11.34384
61 | Optique | H800-Nb2O5 | 500 | 65.7 | 11.63203
61 | Optique | H800-Nb2O5 | 500 | 69 | 12.11269
61 | Optique | H800-Nb2O5 | 500 | 72.3 | 12.81175
61 | Optique | H800-Nb2O5 | 500 | 75.6 | 13.76797
61 | Optique | H800-Nb2O5 | 500 | 78.8 | 14.99214
61 | Optique | H800-Nb2O5 | 500 | 82.1 | 16.63207
61 | Optique | H800-Nb2O5 | 500 | 85.4 | 18.74907
61 | Optique | H800-Nb2O5 | 500 | 88.7 | 21.45837
61 | Optique | H800-Nb2O5 | 500 | 92 | 24.88364
61 | Optique | H800-Nb2O5 | 500 | 95.3 | 29.1176
61 | Optique | H800-Nb2O5 | 500 | 98.6 | 34.12876
61 | Optique | H800-Nb2O5 | 500 | 101.8 | 39.42708
61 | Optique | H800-Nb2O5 | 500 | 105.1 | 44.56256
61 | Optique | H800-Nb2O5 | 500 | 108.4 | 48.10949
61 | Optique | H800-Nb2O5 | 500 | 110.8 | 48.97507
61 | Optique | H800-Nb2O5 | 500 | 111.7 | 48.86405
61 | Optique | H800-Nb2O5 | 500 | 115 | 46.53317
61 | Optique | H800-Nb2O5 | 500 | 118.3 | 41.97985
61 | Optique | H800-Nb2O5 | 500 | 121.5 | 36.70794
61 | Optique | H800-Nb2O5 | 500 | 124.8 | 31.41487
61 | Optique | H800-Nb2O5 | 500 | 128.1 | 26.79416
61 | Optique | H800-Nb2O5 | 500 | 131.3071 | 23.08726
62 | Optique | H800-SiO2 | 510 | 0 | 58.02139
62 | Optique | H800-SiO2 | 510 | 0.9 | 58.03669
62 | Optique | H800-SiO2 | 510 | 1 | 58.03687
62 | Optique | H800-SiO2 | 510 | 1.8 | 58.02733
62 | Optique | H800-SiO2 | 510 | 2.7 | 57.99332
62 | Optique | H800-SiO2 | 510 | 3.6 | 57.93481
62 | Optique | H800-SiO2 | 510 | 4.5 | 57.852
62 | Optique | H800-SiO2 | 510 | 5.4 | 57.74519
62 | Optique | H800-SiO2 | 510 | 6.3 | 57.61475
62 | Optique | H800-SiO2 | 510 | 7.2 | 57.46116
62 | Optique | H800-SiO2 | 510 | 8.1 | 57.28496
62 | Optique | H800-SiO2 | 510 | 9 | 57.08676
62 | Optique | H800-SiO2 | 510 | 9.9 | 56.86723
62 | Optique | H800-SiO2 | 510 | 10.8 | 56.62712
62 | Optique | H800-SiO2 | 510 | 11.7 | 56.36724
62 | Optique | H800-SiO2 | 510 | 12.6 | 56.08842
62 | Optique | H800-SiO2 | 510 | 13.5 | 55.79157
62 | Optique | H800-SiO2 | 510 | 14.4 | 55.47762
62 | Optique | H800-SiO2 | 510 | 15.3 | 55.14753
62 | Optique | H800-SiO2 | 510 | 16.2 | 54.8023
62 | Optique | H800-SiO2 | 510 | 17.1 | 54.44292
62 | Optique | H800-SiO2 | 510 | 18 | 54.07044
62 | Optique | H800-SiO2 | 510 | 19 | 53.64243
62 | Optique | H800-SiO2 | 510 | 19.9 | 53.24564
62 | Optique | H800-SiO2 | 510 | 20.8 | 52.83893
62 | Optique | H800-SiO2 | 510 | 21.7 | 52.42334
62 | Optique | H800-SiO2 | 510 | 22.6 | 51.99985
62 | Optique | H800-SiO2 | 510 | 23.5 | 51.56947
62 | Optique | H800-SiO2 | 510 | 24.4 | 51.13316
62 | Optique | H800-SiO2 | 510 | 25.3 | 50.69186
62 | Optique | H800-SiO2 | 510 | 26.2 | 50.24649
62 | Optique | H800-SiO2 | 510 | 27.1 | 49.79792
62 | Optique | H800-SiO2 | 510 | 28 | 49.34703
62 | Optique | H800-SiO2 | 510 | 28.9 | 48.89462
62 | Optique | H800-SiO2 | 510 | 29.8 | 48.44148
62 | Optique | H800-SiO2 | 510 | 30.7 | 47.98836
62 | Optique | H800-SiO2 | 510 | 31.6 | 47.53597
62 | Optique | H800-SiO2 | 510 | 32.5 | 47.08499
62 | Optique | H800-SiO2 | 510 | 33.4 | 46.63606
62 | Optique | H800-SiO2 | 510 | 34.3 | 46.18977
62 | Optique | H800-SiO2 | 510 | 35.2 | 45.7467
62 | Optique | H800-SiO2 | 510 | 36.0647 | 45.32453
63 | Optique | H800-Nb2O5 | 550 | 0 | 95.85342
63 | Optique | H800-Nb2O5 | 550 | 3.8 | 94.38985
63 | Optique | H800-Nb2O5 | 550 | 7.6 | 91.11323
63 | Optique | H800-Nb2O5 | 550 | 11.3 | 86.64103
63 | Optique | H800-Nb2O5 | 550 | 15.1 | 81.29568
63 | Optique | H800-Nb2O5 | 550 | 18.9 | 75.71373
63 | Optique | H800-Nb2O5 | 550 | 22.7 | 70.30072
63 | Optique | H800-Nb2O5 | 550 | 26.5 | 65.32025
63 | Optique | H800-Nb2O5 | 550 | 30.3 | 60.91581
63 | Optique | H800-Nb2O5 | 550 | 34 | 57.23673
63 | Optique | H800-Nb2O5 | 550 | 37.8 | 54.09044
63 | Optique | H800-Nb2O5 | 550 | 41.6 | 51.56392
63 | Optique | H800-Nb2O5 | 550 | 45.4 | 49.62531
63 | Optique | H800-Nb2O5 | 550 | 49.2 | 48.24221
63 | Optique | H800-Nb2O5 | 550 | 53 | 47.38786
63 | Optique | H800-Nb2O5 | 550 | 56.7 | 47.0469
63 | Optique | H800-Nb2O5 | 550 | 57.5 | 47.03598
63 | Optique | H800-Nb2O5 | 550 | 60.5 | 47.19344
63 | Optique | H800-Nb2O5 | 550 | 64.3 | 47.84657
63 | Optique | H800-Nb2O5 | 550 | 68.1 | 49.02026
63 | Optique | H800-Nb2O5 | 550 | 71.9 | 50.73812
63 | Optique | H800-Nb2O5 | 550 | 75.6 | 52.96288
63 | Optique | H800-Nb2O5 | 550 | 79.4 | 55.84715
63 | Optique | H800-Nb2O5 | 550 | 83.2 | 59.36564
63 | Optique | H800-Nb2O5 | 550 | 87 | 63.52554
63 | Optique | H800-Nb2O5 | 550 | 90.8 | 68.29246
63 | Optique | H800-Nb2O5 | 550 | 94.6 | 73.56045
63 | Optique | H800-Nb2O5 | 550 | 98.3 | 78.96936
63 | Optique | H800-Nb2O5 | 550 | 102.1 | 84.47178
63 | Optique | H800-Nb2O5 | 550 | 105.9 | 89.43993
63 | Optique | H800-Nb2O5 | 550 | 109.7 | 93.30231
63 | Optique | H800-Nb2O5 | 550 | 113.5 | 95.51936
63 | Optique | H800-Nb2O5 | 550 | 115.8 | 95.90228
63 | Optique | H800-Nb2O5 | 550 | 117.3 | 95.74162
63 | Optique | H800-Nb2O5 | 550 | 121 | 94.00422
63 | Optique | H800-Nb2O5 | 550 | 124.8 | 90.49328
63 | Optique | H800-Nb2O5 | 550 | 128.6 | 85.73794
63 | Optique | H800-Nb2O5 | 550 | 132.4 | 80.31525
63 | Optique | H800-Nb2O5 | 550 | 136.2 | 74.73776
63 | Optique | H800-Nb2O5 | 550 | 140 | 69.38571
63 | Optique | H800-Nb2O5 | 550 | 143.7 | 64.62064
63 | Optique | H800-Nb2O5 | 550 | 147.5 | 60.30926
63 | Optique | H800-Nb2O5 | 550 | 151.2599 | 56.67124
64 | Rate | H800-SiO2 | 550 | 0 | 56.67124
64 | Rate | H800-SiO2 | 550 | 0.3 | 56.60131
64 | Rate | H800-SiO2 | 550 | 0.5 | 56.55521
64 | Rate | H800-SiO2 | 550 | 0.8 | 56.48685
64 | Rate | H800-SiO2 | 550 | 1.1 | 56.41944
64 | Rate | H800-SiO2 | 550 | 1.4 | 56.35297
64 | Rate | H800-SiO2 | 550 | 1.6 | 56.30918
64 | Rate | H800-SiO2 | 550 | 1.9 | 56.24429
64 | Rate | H800-SiO2 | 550 | 2.2 | 56.18035
64 | Rate | H800-SiO2 | 550 | 2.5 | 56.11736
64 | Rate | H800-SiO2 | 550 | 2.7 | 56.0759
64 | Rate | H800-SiO2 | 550 | 3 | 56.01449
64 | Rate | H800-SiO2 | 550 | 3.3 | 55.95403
64 | Rate | H800-SiO2 | 550 | 3.5 | 55.91426
64 | Rate | H800-SiO2 | 550 | 3.8 | 55.85538
64 | Rate | H800-SiO2 | 550 | 4.1 | 55.79746
64 | Rate | H800-SiO2 | 550 | 4.4 | 55.7405
64 | Rate | H800-SiO2 | 550 | 4.6 | 55.70305
64 | Rate | H800-SiO2 | 550 | 4.9 | 55.64767
64 | Rate | H800-SiO2 | 550 | 5.2 | 55.59324
64 | Rate | H800-SiO2 | 550 | 5.4 | 55.55749
64 | Rate | H800-SiO2 | 550 | 5.7 | 55.50466
64 | Rate | H800-SiO2 | 550 | 6 | 55.45278
64 | Rate | H800-SiO2 | 550 | 6.3 | 55.40185
64 | Rate | H800-SiO2 | 550 | 6.5 | 55.36843
64 | Rate | H800-SiO2 | 550 | 6.8 | 55.3191
64 | Rate | H800-SiO2 | 550 | 7.1 | 55.27072
64 | Rate | H800-SiO2 | 550 | 7.4 | 55.2233
64 | Rate | H800-SiO2 | 550 | 7.6 | 55.19221
64 | Rate | H800-SiO2 | 550 | 7.9 | 55.14638
64 | Rate | H800-SiO2 | 550 | 8.2 | 55.10151
64 | Rate | H800-SiO2 | 550 | 8.4 | 55.07213
64 | Rate | H800-SiO2 | 550 | 8.7 | 55.02885
64 | Rate | H800-SiO2 | 550 | 9 | 54.98653
64 | Rate | H800-SiO2 | 550 | 9.3 | 54.94516
64 | Rate | H800-SiO2 | 550 | 9.5 | 54.91812
64 | Rate | H800-SiO2 | 550 | 9.8 | 54.87835
64 | Rate | H800-SiO2 | 550 | 10.1 | 54.83953
64 | Rate | H800-SiO2 | 550 | 10.4 | 54.80168
64 | Rate | H800-SiO2 | 550 | 10.6 | 54.77697
64 | Rate | H800-SiO2 | 550 | 10.85565 | 54.74601
65 | Optique | H800-Nb2O5 | 510 | 0 | 19.00616
65 | Optique | H800-Nb2O5 | 510 | 3.4 | 20.53821
65 | Optique | H800-Nb2O5 | 510 | 6.8 | 22.53546
65 | Optique | H800-Nb2O5 | 510 | 10.3 | 25.18526
65 | Optique | H800-Nb2O5 | 510 | 13.7 | 28.46142
65 | Optique | H800-Nb2O5 | 510 | 17.1 | 32.55858
65 | Optique | H800-Nb2O5 | 510 | 20.5 | 37.56921
65 | Optique | H800-Nb2O5 | 510 | 23.9 | 43.46062
65 | Optique | H800-Nb2O5 | 510 | 27.4 | 50.10974
65 | Optique | H800-Nb2O5 | 510 | 30.8 | 56.32676
65 | Optique | H800-Nb2O5 | 510 | 34.2 | 61.00585
65 | Optique | H800-Nb2O5 | 510 | 37.6 | 62.79295
65 | Optique | H800-Nb2O5 | 510 | 41 | 61.07775
65 | Optique | H800-Nb2O5 | 510 | 44.5 | 56.2799
65 | Optique | H800-Nb2O5 | 510 | 47.9 | 50.05613
65 | Optique | H800-Nb2O5 | 510 | 51.3 | 43.5934
65 | Optique | H800-Nb2O5 | 510 | 54.7 | 37.6854
65 | Optique | H800-Nb2O5 | 510 | 58.1 | 32.65509
65 | Optique | H800-Nb2O5 | 510 | 61.6 | 28.4313
65 | Optique | H800-Nb2O5 | 510 | 65 | 25.16137
65 | Optique | H800-Nb2O5 | 510 | 68.4 | 22.58352
65 | Optique | H800-Nb2O5 | 510 | 71.8 | 20.57538
65 | Optique | H800-Nb2O5 | 510 | 75.2 | 19.03439
65 | Optique | H800-Nb2O5 | 510 | 78.7 | 17.85149
65 | Optique | H800-Nb2O5 | 510 | 82.1 | 17.03329
65 | Optique | H800-Nb2O5 | 510 | 85.5 | 16.49888
65 | Optique | H800-Nb2O5 | 510 | 88.9 | 16.22144
65 | Optique | H800-Nb2O5 | 510 | 91.1 | 16.17186
65 | Optique | H800-Nb2O5 | 510 | 92.3 | 16.18719
65 | Optique | H800-Nb2O5 | 510 | 95.8 | 16.40427
65 | Optique | H800-Nb2O5 | 510 | 99.2 | 16.87098
65 | Optique | H800-Nb2O5 | 510 | 102.6 | 17.6133
65 | Optique | H800-Nb2O5 | 510 | 106 | 18.66895
65 | Optique | H800-Nb2O5 | 510 | 109.4 | 20.09244
65 | Optique | H800-Nb2O5 | 510 | 112.9 | 22.02043
65 | Optique | H800-Nb2O5 | 510 | 116.3 | 24.44167
65 | Optique | H800-Nb2O5 | 510 | 119.7 | 27.5223
65 | Optique | H800-Nb2O5 | 510 | 123.1 | 31.3913
65 | Optique | H800-Nb2O5 | 510 | 126.5 | 36.15673
65 | Optique | H800-Nb2O5 | 510 | 130 | 42.0106
65 | Optique | H800-Nb2O5 | 510 | 133.4 | 48.38559
65 | Optique | H800-Nb2O5 | 510 | 136.7462 | 54.6805
66 | Rate | H800-SiO2 | 510 | 0 | 54.6805
66 | Rate | H800-SiO2 | 510 | 0.7 | 55.00154
66 | Rate | H800-SiO2 | 510 | 1.4 | 55.31654
66 | Rate | H800-SiO2 | 510 | 2.1 | 55.62503
66 | Rate | H800-SiO2 | 510 | 2.9 | 55.96899
66 | Rate | H800-SiO2 | 510 | 3.6 | 56.26187
66 | Rate | H800-SiO2 | 510 | 4.3 | 56.54671
66 | Rate | H800-SiO2 | 510 | 5 | 56.82303
66 | Rate | H800-SiO2 | 510 | 5.7 | 57.09033
66 | Rate | H800-SiO2 | 510 | 6.4 | 57.34816
66 | Rate | H800-SiO2 | 510 | 7.2 | 57.63063
66 | Rate | H800-SiO2 | 510 | 7.9 | 57.8666
66 | Rate | H800-SiO2 | 510 | 8.6 | 58.09167
66 | Rate | H800-SiO2 | 510 | 9.3 | 58.30541
66 | Rate | H800-SiO2 | 510 | 10 | 58.50741
66 | Rate | H800-SiO2 | 510 | 10.7 | 58.69727
66 | Rate | H800-SiO2 | 510 | 11.4 | 58.87462
66 | Rate | H800-SiO2 | 510 | 12.2 | 59.06153
66 | Rate | H800-SiO2 | 510 | 12.9 | 59.2109
66 | Rate | H800-SiO2 | 510 | 13.6 | 59.34671
66 | Rate | H800-SiO2 | 510 | 14.3 | 59.46868
66 | Rate | H800-SiO2 | 510 | 15 | 59.57655
66 | Rate | H800-SiO2 | 510 | 15.7 | 59.67011
66 | Rate | H800-SiO2 | 510 | 16.4 | 59.74914
66 | Rate | H800-SiO2 | 510 | 17.2 | 59.82146
66 | Rate | H800-SiO2 | 510 | 17.9 | 59.86885
66 | Rate | H800-SiO2 | 510 | 18.6 | 59.90128
66 | Rate | H800-SiO2 | 510 | 19.3 | 59.9187
66 | Rate | H800-SiO2 | 510 | 19.8 | 59.92193
66 | Rate | H800-SiO2 | 510 | 20 | 59.92107
66 | Rate | H800-SiO2 | 510 | 20.7 | 59.90837
66 | Rate | H800-SiO2 | 510 | 21.4 | 59.88064
66 | Rate | H800-SiO2 | 510 | 22.2 | 59.83061
66 | Rate | H800-SiO2 | 510 | 22.9 | 59.77091
66 | Rate | H800-SiO2 | 510 | 23.6 | 59.69647
66 | Rate | H800-SiO2 | 510 | 24.3 | 59.60745
66 | Rate | H800-SiO2 | 510 | 25 | 59.50404
66 | Rate | H800-SiO2 | 510 | 25.7 | 59.38647
66 | Rate | H800-SiO2 | 510 | 26.5 | 59.23506
66 | Rate | H800-SiO2 | 510 | 27.2 | 59.08799
66 | Rate | H800-SiO2 | 510 | 27.9 | 58.92761
66 | Rate | H800-SiO2 | 510 | 28.54185 | 58.76914
67 | Optique | H800-Nb2O5 | 520 | 0 | 48.19285
67 | Optique | H800-Nb2O5 | 520 | 0.6 | 49.28299
67 | Optique | H800-Nb2O5 | 520 | 1.2 | 50.39706
67 | Optique | H800-Nb2O5 | 520 | 1.9 | 51.72497
67 | Optique | H800-Nb2O5 | 520 | 2.5 | 52.88514
67 | Optique | H800-Nb2O5 | 520 | 3.1 | 54.06321
67 | Optique | H800-Nb2O5 | 520 | 3.8 | 55.45673
67 | Optique | H800-Nb2O5 | 520 | 4.4 | 56.66404
67 | Optique | H800-Nb2O5 | 520 | 5 | 57.87956
67 | Optique | H800-Nb2O5 | 520 | 5.6 | 59.09936
67 | Optique | H800-Nb2O5 | 520 | 6.2 | 60.31908
67 | Optique | H800-Nb2O5 | 520 | 6.9 | 61.73555
67 | Optique | H800-Nb2O5 | 520 | 7.5 | 62.93806
67 | Optique | H800-Nb2O5 | 520 | 8.1 | 64.12384
67 | Optique | H800-Nb2O5 | 520 | 8.8 | 65.47797
67 | Optique | H800-Nb2O5 | 520 | 9.4 | 66.60616
67 | Optique | H800-Nb2O5 | 520 | 10 | 67.69723
67 | Optique | H800-Nb2O5 | 520 | 10.6 | 68.74422
67 | Optique | H800-Nb2O5 | 520 | 11.2 | 69.74002
67 | Optique | H800-Nb2O5 | 520 | 11.9 | 70.82758
67 | Optique | H800-Nb2O5 | 520 | 12.5 | 71.68811
67 | Optique | H800-Nb2O5 | 520 | 13.1 | 72.47525
67 | Optique | H800-Nb2O5 | 520 | 13.8 | 73.29218
67 | Optique | H800-Nb2O5 | 520 | 14.4 | 73.89859
67 | Optique | H800-Nb2O5 | 520 | 15 | 74.4127
67 | Optique | H800-Nb2O5 | 520 | 15.6 | 74.8298
67 | Optique | H800-Nb2O5 | 520 | 16.2 | 75.14602
67 | Optique | H800-Nb2O5 | 520 | 16.9 | 75.38348
67 | Optique | H800-Nb2O5 | 520 | 17.5 | 75.47211
67 | Optique | H800-Nb2O5 | 520 | 17.7 | 75.47788
67 | Optique | H800-Nb2O5 | 520 | 18.1 | 75.45371
67 | Optique | H800-Nb2O5 | 520 | 18.8 | 75.29728
67 | Optique | H800-Nb2O5 | 520 | 19.4 | 75.04899
67 | Optique | H800-Nb2O5 | 520 | 20 | 74.69773
67 | Optique | H800-Nb2O5 | 520 | 20.6 | 74.24683
67 | Optique | H800-Nb2O5 | 520 | 21.2 | 73.70045
67 | Optique | H800-Nb2O5 | 520 | 21.9 | 72.94897
67 | Optique | H800-Nb2O5 | 520 | 22.5 | 72.21357
67 | Optique | H800-Nb2O5 | 520 | 23.1 | 71.40046
67 | Optique | H800-Nb2O5 | 520 | 23.8 | 70.36251
67 | Optique | H800-Nb2O5 | 520 | 24.4 | 69.40419
67 | Optique | H800-Nb2O5 | 520 | 24.99955 | 68.39079
68 | Optique | H800-SiO2 | 520 | 0 | 68.39079
68 | Optique | H800-SiO2 | 520 | 4.6 | 66.17757
68 | Optique | H800-SiO2 | 520 | 9.2 | 63.78397
68 | Optique | H800-SiO2 | 520 | 13.8 | 61.32132
68 | Optique | H800-SiO2 | 520 | 18.4 | 58.88404
68 | Optique | H800-SiO2 | 520 | 23 | 56.54688
68 | Optique | H800-SiO2 | 520 | 27.5 | 54.41072
68 | Optique | H800-SiO2 | 520 | 32.1 | 52.41853
68 | Optique | H800-SiO2 | 520 | 36.7 | 50.64466
68 | Optique | H800-SiO2 | 520 | 41.3 | 49.10369
68 | Optique | H800-SiO2 | 520 | 45.9 | 47.80286
68 | Optique | H800-SiO2 | 520 | 50.5 | 46.74466
68 | Optique | H800-SiO2 | 520 | 55.1 | 45.92877
68 | Optique | H800-SiO2 | 520 | 59.7 | 45.35365
68 | Optique | H800-SiO2 | 520 | 64.3 | 45.01751
68 | Optique | H800-SiO2 | 520 | 68.5 | 44.91823
68 | Optique | H800-SiO2 | 520 | 68.8 | 44.9187
68 | Optique | H800-SiO2 | 520 | 73.4 | 45.05242
68 | Optique | H800-SiO2 | 520 | 78 | 45.42397
68 | Optique | H800-SiO2 | 520 | 82.6 | 46.03474
68 | Optique | H800-SiO2 | 520 | 87.2 | 46.88651
68 | Optique | H800-SiO2 | 520 | 91.8 | 47.98071
68 | Optique | H800-SiO2 | 520 | 96.4 | 49.31732
68 | Optique | H800-SiO2 | 520 | 101 | 50.89328
68 | Optique | H800-SiO2 | 520 | 105.6 | 52.7004
68 | Optique | H800-SiO2 | 520 | 110.2 | 54.72273
68 | Optique | H800-SiO2 | 520 | 114.8 | 56.93338
68 | Optique | H800-SiO2 | 520 | 119.3 | 59.23876
68 | Optique | H800-SiO2 | 520 | 123.9 | 61.68398
68 | Optique | H800-SiO2 | 520 | 128.5 | 64.14153
68 | Optique | H800-SiO2 | 520 | 133.1 | 66.51418
68 | Optique | H800-SiO2 | 520 | 137.7 | 68.6886
68 | Optique | H800-SiO2 | 520 | 142.3 | 70.54311
68 | Optique | H800-SiO2 | 520 | 146.9 | 71.95972
68 | Optique | H800-SiO2 | 520 | 151.5 | 72.8391
68 | Optique | H800-SiO2 | 520 | 155.8 | 73.11653
68 | Optique | H800-SiO2 | 520 | 156.1 | 73.1155
68 | Optique | H800-SiO2 | 520 | 160.6 | 72.78166
68 | Optique | H800-SiO2 | 520 | 165.2 | 71.84857
68 | Optique | H800-SiO2 | 520 | 169.8 | 70.3863
68 | Optique | H800-SiO2 | 520 | 174.4 | 68.49657
68 | Optique | H800-SiO2 | 520 | 179 | 66.29831
68 | Optique | H800-SiO2 | 520 | 183.5316 | 63.94916
69 | Optique | H800-Nb2O5 | 530 | 0 | 91.49305
69 | Optique | H800-Nb2O5 | 530 | 13.1 | 71.92878
69 | Optique | H800-Nb2O5 | 530 | 26.3 | 51.48354
69 | Optique | H800-Nb2O5 | 530 | 39.4 | 40.72928
69 | Optique | H800-Nb2O5 | 530 | 52.6 | 37.49938
69 | Optique | H800-Nb2O5 | 530 | 52.7 | 37.49921
69 | Optique | H800-Nb2O5 | 530 | 65.7 | 40.58181
69 | Optique | H800-Nb2O5 | 530 | 78.9 | 51.25273
69 | Optique | H800-Nb2O5 | 530 | 92 | 71.38606
69 | Optique | H800-Nb2O5 | 530 | 105.2 | 91.358
69 | Optique | H800-Nb2O5 | 530 | 108.6 | 92.57174
69 | Optique | H800-Nb2O5 | 530 | 118.3 | 83.6467
69 | Optique | H800-Nb2O5 | 530 | 131.5 | 60.53337
69 | Optique | H800-Nb2O5 | 530 | 144.6 | 45.02675
69 | Optique | H800-Nb2O5 | 530 | 157.8 | 38.2928
69 | Optique | H800-Nb2O5 | 530 | 164.5 | 37.49922
69 | Optique | H800-Nb2O5 | 530 | 170.9 | 38.23165
69 | Optique | H800-Nb2O5 | 530 | 184.1 | 44.81699
69 | Optique | H800-Nb2O5 | 530 | 197.2 | 60.12698
69 | Optique | H800-Nb2O5 | 530 | 210.4 | 83.22232
69 | Optique | H800-Nb2O5 | 530 | 220.4 | 92.57166
69 | Optique | H800-Nb2O5 | 530 | 223.5 | 91.53478
69 | Optique | H800-Nb2O5 | 530 | 236.7 | 71.86151
69 | Optique | H800-Nb2O5 | 530 | 249.8 | 51.5581
69 | Optique | H800-Nb2O5 | 530 | 263 | 40.71081
69 | Optique | H800-Nb2O5 | 530 | 276.1 | 37.49967
69 | Optique | H800-Nb2O5 | 530 | 276.3 | 37.49924
69 | Optique | H800-Nb2O5 | 530 | 289.2 | 40.55091
69 | Optique | H800-Nb2O5 | 530 | 302.4 | 51.17915
69 | Optique | H800-Nb2O5 | 530 | 315.5 | 71.27072
69 | Optique | H800-Nb2O5 | 530 | 328.7 | 91.31306
69 | Optique | H800-Nb2O5 | 530 | 332.2 | 92.57151
69 | Optique | H800-Nb2O5 | 530 | 341.8 | 83.74892
69 | Optique | H800-Nb2O5 | 530 | 355 | 60.63268
69 | Optique | H800-Nb2O5 | 530 | 368.1 | 45.07823
69 | Optique | H800-Nb2O5 | 530 | 381.3 | 38.30803
69 | Optique | H800-Nb2O5 | 530 | 388 | 37.49924
69 | Optique | H800-Nb2O5 | 530 | 394.4 | 38.21718
69 | Optique | H800-Nb2O5 | 530 | 407.6 | 44.76656
69 | Optique | H800-Nb2O5 | 530 | 420.7 | 60.02882
69 | Optique | H800-Nb2O5 | 530 | 433.9 | 83.11836
69 | Optique | H800-Nb2O5 | 530 | 443.9 | 92.57162
69 | Optique | H800-Nb2O5 | 530 | 447 | 91.57571
69 | Optique | H800-Nb2O5 | 530 | 460.2 | 71.97718
69 | Optique | H800-Nb2O5 | 530 | 473.3 | 51.6329
69 | Optique | H800-Nb2O5 | 530 | 486.5 | 40.74259
69 | Optique | H800-Nb2O5 | 530 | 499.6 | 37.5001
69 | Optique | H800-Nb2O5 | 530 | 499.8 | 37.49922
69 | Optique | H800-Nb2O5 | 530 | 512.8 | 40.56886
69 | Optique | H800-Nb2O5 | 530 | 525.8707 | 51.07186
70 | Rate | H800-SiO2 | 530 | 0 | 51.07186
70 | Rate | H800-SiO2 | 530 | 0.3 | 51.16349
70 | Rate | H800-SiO2 | 530 | 0.5 | 51.22513
70 | Rate | H800-SiO2 | 530 | 0.8 | 51.31842
70 | Rate | H800-SiO2 | 530 | 1 | 51.38116
70 | Rate | H800-SiO2 | 530 | 1.3 | 51.47609
70 | Rate | H800-SiO2 | 530 | 1.5 | 51.53992
70 | Rate | H800-SiO2 | 530 | 1.8 | 51.63649
70 | Rate | H800-SiO2 | 530 | 2.1 | 51.73403
70 | Rate | H800-SiO2 | 530 | 2.3 | 51.79961
70 | Rate | H800-SiO2 | 530 | 2.6 | 51.89879
70 | Rate | H800-SiO2 | 530 | 2.8 | 51.96545
70 | Rate | H800-SiO2 | 530 | 3.1 | 52.06625
70 | Rate | H800-SiO2 | 530 | 3.3 | 52.134
70 | Rate | H800-SiO2 | 530 | 3.6 | 52.23642
70 | Rate | H800-SiO2 | 530 | 3.9 | 52.33981
70 | Rate | H800-SiO2 | 530 | 4.1 | 52.40927
70 | Rate | H800-SiO2 | 530 | 4.4 | 52.51427
70 | Rate | H800-SiO2 | 530 | 4.6 | 52.5848
70 | Rate | H800-SiO2 | 530 | 4.9 | 52.69139
70 | Rate | H800-SiO2 | 530 | 5.2 | 52.79894
70 | Rate | H800-SiO2 | 530 | 5.4 | 52.87118
70 | Rate | H800-SiO2 | 530 | 5.7 | 52.98031
70 | Rate | H800-SiO2 | 530 | 5.9 | 53.0536
70 | Rate | H800-SiO2 | 530 | 6.2 | 53.16432
70 | Rate | H800-SiO2 | 530 | 6.4 | 53.23865
70 | Rate | H800-SiO2 | 530 | 6.7 | 53.35093
70 | Rate | H800-SiO2 | 530 | 7 | 53.46415
70 | Rate | H800-SiO2 | 530 | 7.2 | 53.54015
70 | Rate | H800-SiO2 | 530 | 7.5 | 53.65492
70 | Rate | H800-SiO2 | 530 | 7.7 | 53.73195
70 | Rate | H800-SiO2 | 530 | 8 | 53.84826
70 | Rate | H800-SiO2 | 530 | 8.2 | 53.92631
70 | Rate | H800-SiO2 | 530 | 8.5 | 54.04414
70 | Rate | H800-SiO2 | 530 | 8.8 | 54.16289
70 | Rate | H800-SiO2 | 530 | 9 | 54.24256
70 | Rate | H800-SiO2 | 530 | 9.3 | 54.36281
70 | Rate | H800-SiO2 | 530 | 9.5 | 54.44348
70 | Rate | H800-SiO2 | 530 | 9.8 | 54.56522
70 | Rate | H800-SiO2 | 530 | 10 | 54.64688
70 | Rate | H800-SiO2 | 530 | 10.25753 | 54.75261
71 | Optique | H800-Nb2O5 | 550 | 0 | 39.73342
71 | Optique | H800-Nb2O5 | 550 | 7.6 | 43.42766
71 | Optique | H800-Nb2O5 | 550 | 15.2 | 49.64457
71 | Optique | H800-Nb2O5 | 550 | 22.8 | 58.84575
71 | Optique | H800-Nb2O5 | 550 | 30.4 | 70.92892
71 | Optique | H800-Nb2O5 | 550 | 38 | 83.77403
71 | Optique | H800-Nb2O5 | 550 | 45.6 | 92.03285
71 | Optique | H800-Nb2O5 | 550 | 48.2 | 92.70075
71 | Optique | H800-Nb2O5 | 550 | 53.2 | 90.39848
71 | Optique | H800-Nb2O5 | 550 | 60.8 | 80.04007
71 | Optique | H800-Nb2O5 | 550 | 68.4 | 67.0068
71 | Optique | H800-Nb2O5 | 550 | 76 | 55.70793
71 | Optique | H800-Nb2O5 | 550 | 83.7 | 47.3631
71 | Optique | H800-Nb2O5 | 550 | 91.3 | 42.00236
71 | Optique | H800-Nb2O5 | 550 | 98.9 | 39.0152
71 | Optique | H800-Nb2O5 | 550 | 106.5 | 38.05072
71 | Optique | H800-Nb2O5 | 550 | 106.6 | 38.0507
71 | Optique | H800-Nb2O5 | 550 | 114.1 | 38.98665
71 | Optique | H800-Nb2O5 | 550 | 121.7 | 41.94169
71 | Optique | H800-Nb2O5 | 550 | 129.3 | 47.26367
71 | Optique | H800-Nb2O5 | 550 | 136.9 | 55.43411
71 | Optique | H800-Nb2O5 | 550 | 144.5 | 66.6545
71 | Optique | H800-Nb2O5 | 550 | 152.1 | 79.6826
71 | Optique | H800-Nb2O5 | 550 | 159.7 | 90.20315
71 | Optique | H800-Nb2O5 | 550 | 164.9 | 92.70083
71 | Optique | H800-Nb2O5 | 550 | 167.3 | 92.13546
71 | Optique | H800-Nb2O5 | 550 | 174.9 | 84.09921
71 | Optique | H800-Nb2O5 | 550 | 182.5 | 71.29595
71 | Optique | H800-Nb2O5 | 550 | 190.1 | 59.1486
71 | Optique | H800-Nb2O5 | 550 | 197.7 | 49.86005
71 | Optique | H800-Nb2O5 | 550 | 205.3 | 43.56521
71 | Optique | H800-Nb2O5 | 550 | 212.9 | 39.80672
71 | Optique | H800-Nb2O5 | 550 | 220.5 | 38.1683
71 | Optique | H800-Nb2O5 | 550 | 223.2 | 38.05068
71 | Optique | H800-Nb2O5 | 550 | 228.2 | 38.46169
71 | Optique | H800-Nb2O5 | 550 | 235.8 | 40.71664
71 | Optique | H800-Nb2O5 | 550 | 243.4 | 45.19991
71 | Optique | H800-Nb2O5 | 550 | 251 | 52.3712
71 | Optique | H800-Nb2O5 | 550 | 258.6 | 62.60818
71 | Optique | H800-Nb2O5 | 550 | 266.2 | 75.33689
71 | Optique | H800-Nb2O5 | 550 | 273.8 | 87.37717
71 | Optique | H800-Nb2O5 | 550 | 281.4 | 92.69992
71 | Optique | H800-Nb2O5 | 550 | 281.5 | 92.70091
71 | Optique | H800-Nb2O5 | 550 | 289 | 87.63538
71 | Optique | H800-Nb2O5 | 550 | 296.6 | 75.68968
71 | Optique | H800-Nb2O5 | 550 | 304.1859 | 62.94447
72 | Rate | H800-SiO2 | 550 | 0 | 62.94447
72 | Rate | H800-SiO2 | 550 | 0.2 | 62.86211
72 | Rate | H800-SiO2 | 550 | 0.5 | 62.73918
72 | Rate | H800-SiO2 | 550 | 0.7 | 62.65764
72 | Rate | H800-SiO2 | 550 | 1 | 62.53596
72 | Rate | H800-SiO2 | 550 | 1.2 | 62.45526
72 | Rate | H800-SiO2 | 550 | 1.4 | 62.37489
72 | Rate | H800-SiO2 | 550 | 1.7 | 62.25499
72 | Rate | H800-SiO2 | 550 | 1.9 | 62.17548
72 | Rate | H800-SiO2 | 550 | 2.2 | 62.05687
72 | Rate | H800-SiO2 | 550 | 2.4 | 61.97823
72 | Rate | H800-SiO2 | 550 | 2.6 | 61.89994
72 | Rate | H800-SiO2 | 550 | 2.9 | 61.78317
72 | Rate | H800-SiO2 | 550 | 3.1 | 61.70576
72 | Rate | H800-SiO2 | 550 | 3.4 | 61.59031
72 | Rate | H800-SiO2 | 550 | 3.6 | 61.51379
72 | Rate | H800-SiO2 | 550 | 3.8 | 61.43763
72 | Rate | H800-SiO2 | 550 | 4.1 | 61.32407
72 | Rate | H800-SiO2 | 550 | 4.3 | 61.24882
72 | Rate | H800-SiO2 | 550 | 4.6 | 61.13663
72 | Rate | H800-SiO2 | 550 | 4.8 | 61.06229
72 | Rate | H800-SiO2 | 550 | 5 | 60.98832
72 | Rate | H800-SiO2 | 550 | 5.3 | 60.87806
72 | Rate | H800-SiO2 | 550 | 5.5 | 60.80501
72 | Rate | H800-SiO2 | 550 | 5.8 | 60.69615
72 | Rate | H800-SiO2 | 550 | 6 | 60.62404
72 | Rate | H800-SiO2 | 550 | 6.2 | 60.55231
72 | Rate | H800-SiO2 | 550 | 6.5 | 60.44542
72 | Rate | H800-SiO2 | 550 | 6.7 | 60.37463
72 | Rate | H800-SiO2 | 550 | 7 | 60.26917
72 | Rate | H800-SiO2 | 550 | 7.2 | 60.19933
72 | Rate | H800-SiO2 | 550 | 7.4 | 60.12988
72 | Rate | H800-SiO2 | 550 | 7.7 | 60.02643
72 | Rate | H800-SiO2 | 550 | 7.9 | 59.95794
72 | Rate | H800-SiO2 | 550 | 8.2 | 59.85594
72 | Rate | H800-SiO2 | 550 | 8.4 | 59.78842
72 | Rate | H800-SiO2 | 550 | 8.6 | 59.72129
72 | Rate | H800-SiO2 | 550 | 8.9 | 59.62133
72 | Rate | H800-SiO2 | 550 | 9.1 | 59.55519
72 | Rate | H800-SiO2 | 550 | 9.4 | 59.4567
72 | Rate | H800-SiO2 | 550 | 9.563676 | 59.40334
73 | Optique | H800-Nb2O5 | 570 | 0 | 79.80371
73 | Optique | H800-Nb2O5 | 570 | 3.1 | 78.40968
73 | Optique | H800-Nb2O5 | 570 | 6.2 | 75.11476
73 | Optique | H800-Nb2O5 | 570 | 9.3 | 70.44885
73 | Optique | H800-Nb2O5 | 570 | 12.4 | 65.03602
73 | Optique | H800-Nb2O5 | 570 | 15.5 | 59.42887
73 | Optique | H800-Nb2O5 | 570 | 18.6 | 54.02576
73 | Optique | H800-Nb2O5 | 570 | 21.7 | 49.06422
73 | Optique | H800-Nb2O5 | 570 | 24.8 | 44.65465
73 | Optique | H800-Nb2O5 | 570 | 27.9 | 40.8231
73 | Optique | H800-Nb2O5 | 570 | 31 | 37.54734
73 | Optique | H800-Nb2O5 | 570 | 34.1 | 34.78192
73 | Optique | H800-Nb2O5 | 570 | 37.2 | 32.47369
73 | Optique | H800-Nb2O5 | 570 | 40.3 | 30.57042
73 | Optique | H800-Nb2O5 | 570 | 43.4 | 29.02508
73 | Optique | H800-Nb2O5 | 570 | 46.5 | 27.79766
73 | Optique | H800-Nb2O5 | 570 | 49.6 | 26.85558
73 | Optique | H800-Nb2O5 | 570 | 52.7 | 26.17361
73 | Optique | H800-Nb2O5 | 570 | 55.8 | 25.7334
73 | Optique | H800-Nb2O5 | 570 | 58.9 | 25.52312
73 | Optique | H800-Nb2O5 | 570 | 60.3 | 25.50179
73 | Optique | H800-Nb2O5 | 570 | 62 | 25.53712
73 | Optique | H800-Nb2O5 | 570 | 65.1 | 25.77576
73 | Optique | H800-Nb2O5 | 570 | 68.2 | 26.24547
73 | Optique | H800-Nb2O5 | 570 | 71.3 | 26.95888
73 | Optique | H800-Nb2O5 | 570 | 74.4 | 27.93517
73 | Optique | H800-Nb2O5 | 570 | 77.5 | 29.20049
73 | Optique | H800-Nb2O5 | 570 | 80.6 | 30.78831
73 | Optique | H800-Nb2O5 | 570 | 83.7 | 32.7396
73 | Optique | H800-Nb2O5 | 570 | 86.8 | 35.10216
73 | Optique | H800-Nb2O5 | 570 | 89.9 | 37.92864
73 | Optique | H800-Nb2O5 | 570 | 93 | 41.27183
73 | Optique | H800-Nb2O5 | 570 | 96.1 | 45.17527
73 | Optique | H800-Nb2O5 | 570 | 99.2 | 49.65675
73 | Optique | H800-Nb2O5 | 570 | 102.3 | 54.68184
73 | Optique | H800-Nb2O5 | 570 | 105.4 | 60.12659
73 | Optique | H800-Nb2O5 | 570 | 108.5 | 65.7347
73 | Optique | H800-Nb2O5 | 570 | 111.6 | 71.08689
73 | Optique | H800-Nb2O5 | 570 | 114.7 | 75.6152
73 | Optique | H800-Nb2O5 | 570 | 117.8 | 78.69693
73 | Optique | H800-Nb2O5 | 570 | 120.9 | 79.8279
73 | Optique | H800-Nb2O5 | 570 | 121 | 79.82858
73 | Optique | H800-Nb2O5 | 570 | 123.9334 | 78.84995
74 | Rate | H800-SiO2 | 570 | 0 | 78.84995
74 | Rate | H800-SiO2 | 570 | 0.7 | 78.7221
74 | Rate | H800-SiO2 | 570 | 1.3 | 78.60427
74 | Rate | H800-SiO2 | 570 | 2 | 78.45736
74 | Rate | H800-SiO2 | 570 | 2.7 | 78.30046
74 | Rate | H800-SiO2 | 570 | 3.4 | 78.13377
74 | Rate | H800-SiO2 | 570 | 4 | 77.98326
74 | Rate | H800-SiO2 | 570 | 4.7 | 77.79898
74 | Rate | H800-SiO2 | 570 | 5.4 | 77.60555
74 | Rate | H800-SiO2 | 570 | 6.1 | 77.40321
74 | Rate | H800-SiO2 | 570 | 6.7 | 77.2229
74 | Rate | H800-SiO2 | 570 | 7.4 | 77.00471
74 | Rate | H800-SiO2 | 570 | 8.1 | 76.77837
74 | Rate | H800-SiO2 | 570 | 8.7 | 76.57807
74 | Rate | H800-SiO2 | 570 | 9.4 | 76.3373
74 | Rate | H800-SiO2 | 570 | 10.1 | 76.08916
74 | Rate | H800-SiO2 | 570 | 10.8 | 75.83394
74 | Rate | H800-SiO2 | 570 | 11.4 | 75.60977
74 | Rate | H800-SiO2 | 570 | 12.1 | 75.34218
74 | Rate | H800-SiO2 | 570 | 12.8 | 75.06835
74 | Rate | H800-SiO2 | 570 | 13.4 | 74.82889
74 | Rate | H800-SiO2 | 570 | 14.1 | 74.54427
74 | Rate | H800-SiO2 | 570 | 14.8 | 74.25426
74 | Rate | H800-SiO2 | 570 | 15.5 | 73.95918
74 | Rate | H800-SiO2 | 570 | 16.1 | 73.70243
74 | Rate | H800-SiO2 | 570 | 16.8 | 73.3987
74 | Rate | H800-SiO2 | 570 | 17.5 | 73.09075
74 | Rate | H800-SiO2 | 570 | 18.2 | 72.77887
74 | Rate | H800-SiO2 | 570 | 18.8 | 72.50865
74 | Rate | H800-SiO2 | 570 | 19.5 | 72.19026
74 | Rate | H800-SiO2 | 570 | 20.2 | 71.86878
74 | Rate | H800-SiO2 | 570 | 20.8 | 71.59098
74 | Rate | H800-SiO2 | 570 | 21.5 | 71.26451
74 | Rate | H800-SiO2 | 570 | 22.2 | 70.93577
74 | Rate | H800-SiO2 | 570 | 22.9 | 70.60501
74 | Rate | H800-SiO2 | 570 | 23.5 | 70.32011
74 | Rate | H800-SiO2 | 570 | 24.2 | 69.98633
74 | Rate | H800-SiO2 | 570 | 24.9 | 69.6513
74 | Rate | H800-SiO2 | 570 | 25.6 | 69.31528
74 | Rate | H800-SiO2 | 570 | 26.2 | 69.02665
74 | Rate | H800-SiO2 | 570 | 26.8879 | 68.69526
75 | Optique | H800-Nb2O5 | 560 | 0 | 79.40115
75 | Optique | H800-Nb2O5 | 560 | 3.1 | 83.57473
75 | Optique | H800-Nb2O5 | 560 | 6.3 | 87.6437
75 | Optique | H800-Nb2O5 | 560 | 9.4 | 91.09758
75 | Optique | H800-Nb2O5 | 560 | 12.5 | 93.80662
75 | Optique | H800-Nb2O5 | 560 | 15.6 | 95.53594
75 | Optique | H800-Nb2O5 | 560 | 18.7 | 96.12145
75 | Optique | H800-Nb2O5 | 560 | 18.8 | 96.12031
75 | Optique | H800-Nb2O5 | 560 | 21.9 | 95.46552
75 | Optique | H800-Nb2O5 | 560 | 25 | 93.67381
75 | Optique | H800-Nb2O5 | 560 | 28.1 | 90.91452
75 | Optique | H800-Nb2O5 | 560 | 31.3 | 87.30357
75 | Optique | H800-Nb2O5 | 560 | 34.4 | 83.3358
75 | Optique | H800-Nb2O5 | 560 | 37.5 | 79.15605
75 | Optique | H800-Nb2O5 | 560 | 40.7 | 74.83927
75 | Optique | H800-Nb2O5 | 560 | 43.8 | 70.81743
75 | Optique | H800-Nb2O5 | 560 | 46.9 | 67.06334
75 | Optique | H800-Nb2O5 | 560 | 50 | 63.64469
75 | Optique | H800-Nb2O5 | 560 | 53.2 | 60.50578
75 | Optique | H800-Nb2O5 | 560 | 56.3 | 57.85692
75 | Optique | H800-Nb2O5 | 560 | 59.4 | 55.59324
75 | Optique | H800-Nb2O5 | 560 | 62.6 | 53.65125
75 | Optique | H800-Nb2O5 | 560 | 65.7 | 52.13953
75 | Optique | H800-Nb2O5 | 560 | 68.8 | 50.97826
75 | Optique | H800-Nb2O5 | 560 | 71.9 | 50.15569
75 | Optique | H800-Nb2O5 | 560 | 75.1 | 49.65217
75 | Optique | H800-Nb2O5 | 560 | 78.2 | 49.49329
75 | Optique | H800-Nb2O5 | 560 | 81.3 | 49.65611
75 | Optique | H800-Nb2O5 | 560 | 84.4 | 50.14261
75 | Optique | H800-Nb2O5 | 560 | 87.6 | 50.9904
75 | Optique | H800-Nb2O5 | 560 | 90.7 | 52.15588
75 | Optique | H800-Nb2O5 | 560 | 93.8 | 53.67197
75 | Optique | H800-Nb2O5 | 560 | 97 | 55.61864
75 | Optique | H800-Nb2O5 | 560 | 100.1 | 57.88699
75 | Optique | H800-Nb2O5 | 560 | 103.2 | 60.54059
75 | Optique | H800-Nb2O5 | 560 | 106.3 | 63.57996
75 | Optique | H800-Nb2O5 | 560 | 109.5 | 67.10734
75 | Optique | H800-Nb2O5 | 560 | 112.6 | 70.86519
75 | Optique | H800-Nb2O5 | 560 | 115.7 | 74.88973
75 | Optique | H800-Nb2O5 | 560 | 118.8 | 79.0717
75 | Optique | H800-Nb2O5 | 560 | 122 | 83.3861
75 | Optique | H800-Nb2O5 | 560 | 125.0498 | 87.28863
76 | Optique | H800-SiO2 | 560 | 0 | 87.28863
76 | Optique | H800-SiO2 | 560 | 4.3 | 88.67239
76 | Optique | H800-SiO2 | 560 | 8.6 | 90.00151
76 | Optique | H800-SiO2 | 560 | 12.8 | 91.21305
76 | Optique | H800-SiO2 | 560 | 17.1 | 92.32979
76 | Optique | H800-SiO2 | 560 | 21.4 | 93.28751
76 | Optique | H800-SiO2 | 560 | 25.6 | 94.03976
76 | Optique | H800-SiO2 | 560 | 29.9 | 94.59679
76 | Optique | H800-SiO2 | 560 | 34.2 | 94.91892
76 | Optique | H800-SiO2 | 560 | 37.7 | 94.99944
76 | Optique | H800-SiO2 | 560 | 38.5 | 94.99462
76 | Optique | H800-SiO2 | 560 | 42.8 | 94.82117
76 | Optique | H800-SiO2 | 560 | 47 | 94.41714
76 | Optique | H800-SiO2 | 560 | 51.3 | 93.77768
76 | Optique | H800-SiO2 | 560 | 55.6 | 92.93172
76 | Optique | H800-SiO2 | 560 | 59.8 | 91.933
76 | Optique | H800-SiO2 | 560 | 64.1 | 90.76577
76 | Optique | H800-SiO2 | 560 | 68.4 | 89.48676
76 | Optique | H800-SiO2 | 560 | 72.7 | 88.13165
76 | Optique | H800-SiO2 | 560 | 77 | 86.73544
76 | Optique | H800-SiO2 | 560 | 81.2 | 85.36373
76 | Optique | H800-SiO2 | 560 | 85.5 | 83.98097
76 | Optique | H800-SiO2 | 560 | 89.8 | 82.64696
76 | Optique | H800-SiO2 | 560 | 94 | 81.4137
76 | Optique | H800-SiO2 | 560 | 98.3 | 80.24219
76 | Optique | H800-SiO2 | 560 | 102.6 | 79.17955
76 | Optique | H800-SiO2 | 560 | 106.9 | 78.23949
76 | Optique | H800-SiO2 | 560 | 111.2 | 77.43299
76 | Optique | H800-SiO2 | 560 | 115.4 | 76.78238
76 | Optique | H800-SiO2 | 560 | 119.7 | 76.26304
76 | Optique | H800-SiO2 | 560 | 124 | 75.89682
76 | Optique | H800-SiO2 | 560 | 128.2 | 75.68996
76 | Optique | H800-SiO2 | 560 | 131.9 | 75.63254
76 | Optique | H800-SiO2 | 560 | 132.5 | 75.63429
76 | Optique | H800-SiO2 | 560 | 136.8 | 75.73701
76 | Optique | H800-SiO2 | 560 | 141.1 | 75.99729
76 | Optique | H800-SiO2 | 560 | 145.4 | 76.41296
76 | Optique | H800-SiO2 | 560 | 149.6 | 76.96552
76 | Optique | H800-SiO2 | 560 | 153.9 | 77.67615
76 | Optique | H800-SiO2 | 560 | 158.2 | 78.52634
76 | Optique | H800-SiO2 | 560 | 162.4 | 79.48258
76 | Optique | H800-SiO2 | 560 | 166.7 | 80.57885
76 | Optique | H800-SiO2 | 560 | 170.9462 | 81.76364
77 | Optique | H800-Nb2O5 | 530 | 0 | 71.48185
77 | Optique | H800-Nb2O5 | 530 | 0.4 | 71.99389
77 | Optique | H800-Nb2O5 | 530 | 0.7 | 72.35621
77 | Optique | H800-Nb2O5 | 530 | 1.1 | 72.80897
77 | Optique | H800-Nb2O5 | 530 | 1.4 | 73.12489
77 | Optique | H800-Nb2O5 | 530 | 1.8 | 73.51331
77 | Optique | H800-Nb2O5 | 530 | 2.1 | 73.77922
77 | Optique | H800-Nb2O5 | 530 | 2.5 | 74.0988
77 | Optique | H800-Nb2O5 | 530 | 2.8 | 74.31158
77 | Optique | H800-Nb2O5 | 530 | 3.2 | 74.55851
77 | Optique | H800-Nb2O5 | 530 | 3.6 | 74.76251
77 | Optique | H800-Nb2O5 | 530 | 3.9 | 74.88684
77 | Optique | H800-Nb2O5 | 530 | 4.3 | 75.01385
77 | Optique | H800-Nb2O5 | 530 | 4.6 | 75.07975
77 | Optique | H800-Nb2O5 | 530 | 5 | 75.12818
77 | Optique | H800-Nb2O5 | 530 | 5.2 | 75.13544
77 | Optique | H800-Nb2O5 | 530 | 5.3 | 75.13482
77 | Optique | H800-Nb2O5 | 530 | 5.7 | 75.10407
77 | Optique | H800-Nb2O5 | 530 | 6 | 75.05136
77 | Optique | H800-Nb2O5 | 530 | 6.4 | 74.94181
77 | Optique | H800-Nb2O5 | 530 | 6.7 | 74.83042
77 | Optique | H800-Nb2O5 | 530 | 7.1 | 74.64343
77 | Optique | H800-Nb2O5 | 530 | 7.5 | 74.41318
77 | Optique | H800-Nb2O5 | 530 | 7.8 | 74.21265
77 | Optique | H800-Nb2O5 | 530 | 8.2 | 73.909
77 | Optique | H800-Nb2O5 | 530 | 8.5 | 73.65471
77 | Optique | H800-Nb2O5 | 530 | 8.9 | 73.2813
77 | Optique | H800-Nb2O5 | 530 | 9.2 | 72.97626
77 | Optique | H800-Nb2O5 | 530 | 9.6 | 72.53745
77 | Optique | H800-Nb2O5 | 530 | 9.9 | 72.18517
77 | Optique | H800-Nb2O5 | 530 | 10.3 | 71.68591
77 | Optique | H800-Nb2O5 | 530 | 10.6 | 71.29028
77 | Optique | H800-Nb2O5 | 530 | 11 | 70.73599
77 | Optique | H800-Nb2O5 | 530 | 11.4 | 70.15281
77 | Optique | H800-Nb2O5 | 530 | 11.7 | 69.69763
77 | Optique | H800-Nb2O5 | 530 | 12.1 | 69.06854
77 | Optique | H800-Nb2O5 | 530 | 12.4 | 68.58117
77 | Optique | H800-Nb2O5 | 530 | 12.8 | 67.91218
77 | Optique | H800-Nb2O5 | 530 | 13.1 | 67.39713
77 | Optique | H800-Nb2O5 | 530 | 13.5 | 66.69424
77 | Optique | H800-Nb2O5 | 530 | 13.8 | 66.15599
77 | Optique | H800-Nb2O5 | 530 | 14.1669 | 65.48611
78 | Optique | H800-SiO2 | 530 | 0 | 65.48611
78 | Optique | H800-SiO2 | 530 | 0.2 | 65.3891
78 | Optique | H800-SiO2 | 530 | 0.4 | 65.29172
78 | Optique | H800-SiO2 | 530 | 0.6 | 65.19399
78 | Optique | H800-SiO2 | 530 | 0.7 | 65.14499
78 | Optique | H800-SiO2 | 530 | 0.9 | 65.04674
78 | Optique | H800-SiO2 | 530 | 1.1 | 64.94815
78 | Optique | H800-SiO2 | 530 | 1.3 | 64.84923
78 | Optique | H800-SiO2 | 530 | 1.5 | 64.75
78 | Optique | H800-SiO2 | 530 | 1.7 | 64.65046
78 | Optique | H800-SiO2 | 530 | 1.8 | 64.60058
78 | Optique | H800-SiO2 | 530 | 2 | 64.50059
78 | Optique | H800-SiO2 | 530 | 2.2 | 64.40032
78 | Optique | H800-SiO2 | 530 | 2.4 | 64.29978
78 | Optique | H800-SiO2 | 530 | 2.6 | 64.19897
78 | Optique | H800-SiO2 | 530 | 2.8 | 64.0979
78 | Optique | H800-SiO2 | 530 | 3 | 63.99658
78 | Optique | H800-SiO2 | 530 | 3.1 | 63.94584
78 | Optique | H800-SiO2 | 530 | 3.3 | 63.84416
78 | Optique | H800-SiO2 | 530 | 3.5 | 63.74226
78 | Optique | H800-SiO2 | 530 | 3.7 | 63.64015
78 | Optique | H800-SiO2 | 530 | 3.9 | 63.53782
78 | Optique | H800-SiO2 | 530 | 4.1 | 63.43529
78 | Optique | H800-SiO2 | 530 | 4.3 | 63.33257
78 | Optique | H800-SiO2 | 530 | 4.4 | 63.28114
78 | Optique | H800-SiO2 | 530 | 4.6 | 63.17815
78 | Optique | H800-SiO2 | 530 | 4.8 | 63.07499
78 | Optique | H800-SiO2 | 530 | 5 | 62.97167
78 | Optique | H800-SiO2 | 530 | 5.2 | 62.86819
78 | Optique | H800-SiO2 | 530 | 5.4 | 62.76457
78 | Optique | H800-SiO2 | 530 | 5.6 | 62.66081
78 | Optique | H800-SiO2 | 530 | 5.7 | 62.60888
78 | Optique | H800-SiO2 | 530 | 5.9 | 62.50493
78 | Optique | H800-SiO2 | 530 | 6.1 | 62.40086
78 | Optique | H800-SiO2 | 530 | 6.3 | 62.29669
78 | Optique | H800-SiO2 | 530 | 6.5 | 62.19241
78 | Optique | H800-SiO2 | 530 | 6.7 | 62.08804
78 | Optique | H800-SiO2 | 530 | 6.8 | 62.03583
78 | Optique | H800-SiO2 | 530 | 7 | 61.93133
78 | Optique | H800-SiO2 | 530 | 7.2 | 61.82676
78 | Optique | H800-SiO2 | 530 | 7.354903 | 61.74573
79 | Optique | H800-Nb2O5 | 570 | 0 | 45.14242
79 | Optique | H800-Nb2O5 | 570 | 7.4 | 37.32175
79 | Optique | H800-Nb2O5 | 570 | 14.7 | 32.23064
79 | Optique | H800-Nb2O5 | 570 | 22.1 | 29.11134
79 | Optique | H800-Nb2O5 | 570 | 29.5 | 27.60576
79 | Optique | H800-Nb2O5 | 570 | 33.8 | 27.37545
79 | Optique | H800-Nb2O5 | 570 | 36.8 | 27.48362
79 | Optique | H800-Nb2O5 | 570 | 44.2 | 28.72337
79 | Optique | H800-Nb2O5 | 570 | 51.6 | 31.5197
79 | Optique | H800-Nb2O5 | 570 | 58.9 | 36.19607
79 | Optique | H800-Nb2O5 | 570 | 66.3 | 43.47677
79 | Optique | H800-Nb2O5 | 570 | 73.7 | 53.86023
79 | Optique | H800-Nb2O5 | 570 | 81 | 66.63427
79 | Optique | H800-Nb2O5 | 570 | 88.4 | 78.48076
79 | Optique | H800-Nb2O5 | 570 | 94.6 | 82.44704
79 | Optique | H800-Nb2O5 | 570 | 95.8 | 82.27523
79 | Optique | H800-Nb2O5 | 570 | 103.1 | 75.17512
79 | Optique | H800-Nb2O5 | 570 | 110.5 | 62.30271
79 | Optique | H800-Nb2O5 | 570 | 117.9 | 50.00583
79 | Optique | H800-Nb2O5 | 570 | 125.2 | 40.80185
79 | Optique | H800-Nb2O5 | 570 | 132.6 | 34.42027
79 | Optique | H800-Nb2O5 | 570 | 140 | 30.38343
79 | Optique | H800-Nb2O5 | 570 | 147.4 | 28.14531
79 | Optique | H800-Nb2O5 | 570 | 154.7 | 27.37952
79 | Optique | H800-Nb2O5 | 570 | 155.3 | 27.37545
79 | Optique | H800-Nb2O5 | 570 | 162.1 | 27.95097
79 | Optique | H800-Nb2O5 | 570 | 169.5 | 29.96462
79 | Optique | H800-Nb2O5 | 570 | 176.8 | 33.6522
79 | Optique | H800-Nb2O5 | 570 | 184.2 | 39.62497
79 | Optique | H800-Nb2O5 | 570 | 191.6 | 48.48231
79 | Optique | H800-Nb2O5 | 570 | 198.9 | 60.23943
79 | Optique | H800-Nb2O5 | 570 | 206.3 | 73.34828
79 | Optique | H800-Nb2O5 | 570 | 213.7 | 81.8644
79 | Optique | H800-Nb2O5 | 570 | 216 | 82.44728
79 | Optique | H800-Nb2O5 | 570 | 221 | 79.77867
79 | Optique | H800-Nb2O5 | 570 | 228.4 | 68.70937
79 | Optique | H800-Nb2O5 | 570 | 235.8 | 55.59035
79 | Optique | H800-Nb2O5 | 570 | 243.1 | 44.88499
79 | Optique | H800-Nb2O5 | 570 | 250.5 | 37.14679
79 | Optique | H800-Nb2O5 | 570 | 257.9 | 32.06555
79 | Optique | H800-Nb2O5 | 570 | 265.2 | 29.04961
79 | Optique | H800-Nb2O5 | 570 | 272.6 | 27.58445
79 | Optique | H800-Nb2O5 | 570 | 276.7 | 27.37545
79 | Optique | H800-Nb2O5 | 570 | 280 | 27.50698
79 | Optique | H800-Nb2O5 | 570 | 287.3 | 28.77836
79 | Optique | H800-Nb2O5 | 570 | 294.6218 | 31.5829
80 | Rate | H800-SiO2 | 570 | 0 | 31.5829
80 | Rate | H800-SiO2 | 570 | 0.7 | 31.67914
80 | Rate | H800-SiO2 | 570 | 1.3 | 31.76462
80 | Rate | H800-SiO2 | 570 | 2 | 31.86784
80 | Rate | H800-SiO2 | 570 | 2.7 | 31.97484
80 | Rate | H800-SiO2 | 570 | 3.4 | 32.08563
80 | Rate | H800-SiO2 | 570 | 4 | 32.18362
80 | Rate | H800-SiO2 | 570 | 4.7 | 32.30148
80 | Rate | H800-SiO2 | 570 | 5.4 | 32.42317
80 | Rate | H800-SiO2 | 570 | 6 | 32.53052
80 | Rate | H800-SiO2 | 570 | 6.7 | 32.65935
80 | Rate | H800-SiO2 | 570 | 7.4 | 32.79204
80 | Rate | H800-SiO2 | 570 | 8 | 32.90885
80 | Rate | H800-SiO2 | 570 | 8.7 | 33.04874
80 | Rate | H800-SiO2 | 570 | 9.4 | 33.19251
80 | Rate | H800-SiO2 | 570 | 10 | 33.31885
80 | Rate | H800-SiO2 | 570 | 10.7 | 33.46988
80 | Rate | H800-SiO2 | 570 | 11.4 | 33.62482
80 | Rate | H800-SiO2 | 570 | 12.1 | 33.78369
80 | Rate | H800-SiO2 | 570 | 12.7 | 33.92299
80 | Rate | H800-SiO2 | 570 | 13.4 | 34.08915
80 | Rate | H800-SiO2 | 570 | 14.1 | 34.25926
80 | Rate | H800-SiO2 | 570 | 14.7 | 34.40821
80 | Rate | H800-SiO2 | 570 | 15.4 | 34.58564
80 | Rate | H800-SiO2 | 570 | 16.1 | 34.76701
80 | Rate | H800-SiO2 | 570 | 16.8 | 34.95232
80 | Rate | H800-SiO2 | 570 | 17.4 | 35.1143
80 | Rate | H800-SiO2 | 570 | 18.1 | 35.30692
80 | Rate | H800-SiO2 | 570 | 18.8 | 35.50348
80 | Rate | H800-SiO2 | 570 | 19.4 | 35.67507
80 | Rate | H800-SiO2 | 570 | 20.1 | 35.87889
80 | Rate | H800-SiO2 | 570 | 20.8 | 36.08661
80 | Rate | H800-SiO2 | 570 | 21.4 | 36.26774
80 | Rate | H800-SiO2 | 570 | 22.1 | 36.48264
80 | Rate | H800-SiO2 | 570 | 22.8 | 36.70139
80 | Rate | H800-SiO2 | 570 | 23.4 | 36.89193
80 | Rate | H800-SiO2 | 570 | 24.1 | 37.11775
80 | Rate | H800-SiO2 | 570 | 24.8 | 37.34732
80 | Rate | H800-SiO2 | 570 | 25.5 | 37.58063
80 | Rate | H800-SiO2 | 570 | 26.1 | 37.78355
80 | Rate | H800-SiO2 | 570 | 26.73263 | 38.00041
81 | Rate | H800-Nb2O5 | 570 | 0 | 38.00041
81 | Rate | H800-Nb2O5 | 570 | 0.5 | 38.65219
81 | Rate | H800-Nb2O5 | 570 | 1 | 39.31939
81 | Rate | H800-Nb2O5 | 570 | 1.4 | 39.86422
81 | Rate | H800-Nb2O5 | 570 | 1.9 | 40.55904
81 | Rate | H800-Nb2O5 | 570 | 2.4 | 41.26904
81 | Rate | H800-Nb2O5 | 570 | 2.8 | 41.84785
81 | Rate | H800-Nb2O5 | 570 | 3.3 | 42.58467
81 | Rate | H800-Nb2O5 | 570 | 3.8 | 43.33599
81 | Rate | H800-Nb2O5 | 570 | 4.3 | 44.10142
81 | Rate | H800-Nb2O5 | 570 | 4.8 | 44.88052
81 | Rate | H800-Nb2O5 | 570 | 5.2 | 45.51326
81 | Rate | H800-Nb2O5 | 570 | 5.7 | 46.3155
81 | Rate | H800-Nb2O5 | 570 | 6.2 | 47.12963
81 | Rate | H800-Nb2O5 | 570 | 6.6 | 47.78893
81 | Rate | H800-Nb2O5 | 570 | 7.1 | 48.62229
81 | Rate | H800-Nb2O5 | 570 | 7.6 | 49.46492
81 | Rate | H800-Nb2O5 | 570 | 8.1 | 50.31568
81 | Rate | H800-Nb2O5 | 570 | 8.6 | 51.17328
81 | Rate | H800-Nb2O5 | 570 | 9 | 51.86333
81 | Rate | H800-Nb2O5 | 570 | 9.5 | 52.72956
81 | Rate | H800-Nb2O5 | 570 | 10 | 53.59831
81 | Rate | H800-Nb2O5 | 570 | 10.4 | 54.2939
81 | Rate | H800-Nb2O5 | 570 | 10.9 | 55.16249
81 | Rate | H800-Nb2O5 | 570 | 11.4 | 56.02816
81 | Rate | H800-Nb2O5 | 570 | 11.9 | 56.88869
81 | Rate | H800-Nb2O5 | 570 | 12.4 | 57.74172
81 | Rate | H800-Nb2O5 | 570 | 12.8 | 58.41709
81 | Rate | H800-Nb2O5 | 570 | 13.3 | 59.25031
81 | Rate | H800-Nb2O5 | 570 | 13.8 | 60.06878
81 | Rate | H800-Nb2O5 | 570 | 14.2 | 60.71106
81 | Rate | H800-Nb2O5 | 570 | 14.7 | 61.49589
81 | Rate | H800-Nb2O5 | 570 | 15.2 | 62.25793
81 | Rate | H800-Nb2O5 | 570 | 15.7 | 62.9942
81 | Rate | H800-Nb2O5 | 570 | 16.2 | 63.70166
81 | Rate | H800-Nb2O5 | 570 | 16.6 | 64.24485
81 | Rate | H800-Nb2O5 | 570 | 17.1 | 64.89284
81 | Rate | H800-Nb2O5 | 570 | 17.6 | 65.5036
81 | Rate | H800-Nb2O5 | 570 | 18 | 65.96346
81 | Rate | H800-Nb2O5 | 570 | 18.5 | 66.49999
81 | Rate | H800-Nb2O5 | 570 | 18.92826 | 66.9238
82 | Optique | H800-SiO2 | 520 | 0 | 30.15445
82 | Optique | H800-SiO2 | 520 | 6.1 | 29.09055
82 | Optique | H800-SiO2 | 520 | 12.2 | 28.35215
82 | Optique | H800-SiO2 | 520 | 18.4 | 27.92429
82 | Optique | H800-SiO2 | 520 | 23.7 | 27.81087
82 | Optique | H800-SiO2 | 520 | 24.5 | 27.81379
82 | Optique | H800-SiO2 | 520 | 30.6 | 28.00927
82 | Optique | H800-SiO2 | 520 | 36.8 | 28.52497
82 | Optique | H800-SiO2 | 520 | 42.9 | 29.35244
82 | Optique | H800-SiO2 | 520 | 49 | 30.5086
82 | Optique | H800-SiO2 | 520 | 55.1 | 32.00439
82 | Optique | H800-SiO2 | 520 | 61.2 | 33.84507
82 | Optique | H800-SiO2 | 520 | 67.4 | 36.0598
82 | Optique | H800-SiO2 | 520 | 73.5 | 38.54012
82 | Optique | H800-SiO2 | 520 | 79.6 | 41.23878
82 | Optique | H800-SiO2 | 520 | 85.8 | 44.06063
82 | Optique | H800-SiO2 | 520 | 91.9 | 46.70211
82 | Optique | H800-SiO2 | 520 | 98 | 48.94073
82 | Optique | H800-SiO2 | 520 | 104.1 | 50.49311
82 | Optique | H800-SiO2 | 520 | 110.2 | 51.13035
82 | Optique | H800-SiO2 | 520 | 111 | 51.13883
82 | Optique | H800-SiO2 | 520 | 116.4 | 50.73591
82 | Optique | H800-SiO2 | 520 | 122.5 | 49.38598
82 | Optique | H800-SiO2 | 520 | 128.6 | 47.28686
82 | Optique | H800-SiO2 | 520 | 134.8 | 44.67148
82 | Optique | H800-SiO2 | 520 | 140.9 | 41.90433
82 | Optique | H800-SiO2 | 520 | 147 | 39.17134
82 | Optique | H800-SiO2 | 520 | 153.1 | 36.62903
82 | Optique | H800-SiO2 | 520 | 159.2 | 34.37067
82 | Optique | H800-SiO2 | 520 | 165.4 | 32.41317
82 | Optique | H800-SiO2 | 520 | 171.5 | 30.83442
82 | Optique | H800-SiO2 | 520 | 177.6 | 29.59733
82 | Optique | H800-SiO2 | 520 | 183.8 | 28.67955
82 | Optique | H800-SiO2 | 520 | 189.9 | 28.09908
82 | Optique | H800-SiO2 | 520 | 196 | 27.82944
82 | Optique | H800-SiO2 | 520 | 198.3 | 27.80735
82 | Optique | H800-SiO2 | 520 | 202.1 | 27.86603
82 | Optique | H800-SiO2 | 520 | 208.2 | 28.20948
82 | Optique | H800-SiO2 | 520 | 214.4 | 28.87895
82 | Optique | H800-SiO2 | 520 | 220.5 | 29.86279
82 | Optique | H800-SiO2 | 520 | 226.6 | 31.18079
82 | Optique | H800-SiO2 | 520 | 232.8 | 32.87209
82 | Optique | H800-SiO2 | 520 | 238.9 | 34.88164
82 | Optique | H800-SiO2 | 520 | 244.9052 | 37.17461
83 | Rate | H800-Nb2O5 | 520 | 0 | 37.17461
83 | Rate | H800-Nb2O5 | 520 | 0.3 | 37.64363
83 | Rate | H800-Nb2O5 | 520 | 0.6 | 38.11924
83 | Rate | H800-Nb2O5 | 520 | 1 | 38.76349
83 | Rate | H800-Nb2O5 | 520 | 1.3 | 39.25411
83 | Rate | H800-Nb2O5 | 520 | 1.6 | 39.75093
83 | Rate | H800-Nb2O5 | 520 | 2 | 40.42275
83 | Rate | H800-Nb2O5 | 520 | 2.3 | 40.93342
83 | Rate | H800-Nb2O5 | 520 | 2.6 | 41.44971
83 | Rate | H800-Nb2O5 | 520 | 2.9 | 41.97138
83 | Rate | H800-Nb2O5 | 520 | 3.2 | 42.49819
83 | Rate | H800-Nb2O5 | 520 | 3.6 | 43.2081
83 | Rate | H800-Nb2O5 | 520 | 3.9 | 43.74578
83 | Rate | H800-Nb2O5 | 520 | 4.2 | 44.28758
83 | Rate | H800-Nb2O5 | 520 | 4.6 | 45.01576
83 | Rate | H800-Nb2O5 | 520 | 4.9 | 45.56572
83 | Rate | H800-Nb2O5 | 520 | 5.2 | 46.11848
83 | Rate | H800-Nb2O5 | 520 | 5.5 | 46.67358
83 | Rate | H800-Nb2O5 | 520 | 5.8 | 47.23054
83 | Rate | H800-Nb2O5 | 520 | 6.2 | 47.97512
83 | Rate | H800-Nb2O5 | 520 | 6.5 | 48.53431
83 | Rate | H800-Nb2O5 | 520 | 6.8 | 49.09348
83 | Rate | H800-Nb2O5 | 520 | 7.2 | 49.83794
83 | Rate | H800-Nb2O5 | 520 | 7.5 | 50.39458
83 | Rate | H800-Nb2O5 | 520 | 7.8 | 50.94899
83 | Rate | H800-Nb2O5 | 520 | 8.1 | 51.50044
83 | Rate | H800-Nb2O5 | 520 | 8.4 | 52.04816
83 | Rate | H800-Nb2O5 | 520 | 8.8 | 52.77129
83 | Rate | H800-Nb2O5 | 520 | 9.1 | 53.30718
83 | Rate | H800-Nb2O5 | 520 | 9.4 | 53.83661
83 | Rate | H800-Nb2O5 | 520 | 9.8 | 54.53093
83 | Rate | H800-Nb2O5 | 520 | 10.1 | 55.04181
83 | Rate | H800-Nb2O5 | 520 | 10.4 | 55.54321
83 | Rate | H800-Nb2O5 | 520 | 10.7 | 56.03421
83 | Rate | H800-Nb2O5 | 520 | 11 | 56.51386
83 | Rate | H800-Nb2O5 | 520 | 11.4 | 57.13406
83 | Rate | H800-Nb2O5 | 520 | 11.7 | 57.58348
83 | Rate | H800-Nb2O5 | 520 | 12 | 58.01834
83 | Rate | H800-Nb2O5 | 520 | 12.4 | 58.57387
83 | Rate | H800-Nb2O5 | 520 | 12.7 | 58.97108
83 | Rate | H800-Nb2O5 | 520 | 12.94694 | 59.28479
84 | Optique | H800-SiO2 | 550 | 0 | 91.28174
84 | Optique | H800-SiO2 | 550 | 1 | 91.16925
84 | Optique | H800-SiO2 | 550 | 1.9 | 91.05278
84 | Optique | H800-SiO2 | 550 | 2.9 | 90.90672
84 | Optique | H800-SiO2 | 550 | 3.9 | 90.74346
84 | Optique | H800-SiO2 | 550 | 4.9 | 90.56339
84 | Optique | H800-SiO2 | 550 | 5.8 | 90.38727
84 | Optique | H800-SiO2 | 550 | 6.8 | 90.17639
84 | Optique | H800-SiO2 | 550 | 7.8 | 89.94997
84 | Optique | H800-SiO2 | 550 | 8.8 | 89.70851
84 | Optique | H800-SiO2 | 550 | 9.7 | 89.47876
84 | Optique | H800-SiO2 | 550 | 10.7 | 89.21019
84 | Optique | H800-SiO2 | 550 | 11.7 | 88.92817
84 | Optique | H800-SiO2 | 550 | 12.6 | 88.66334
84 | Optique | H800-SiO2 | 550 | 13.6 | 88.35742
84 | Optique | H800-SiO2 | 550 | 14.6 | 88.03981
84 | Optique | H800-SiO2 | 550 | 15.6 | 87.71115
84 | Optique | H800-SiO2 | 550 | 16.5 | 87.40645
84 | Optique | H800-SiO2 | 550 | 17.5 | 87.0586
84 | Optique | H800-SiO2 | 550 | 18.5 | 86.70159
84 | Optique | H800-SiO2 | 550 | 19.4 | 86.37301
84 | Optique | H800-SiO2 | 550 | 20.4 | 86.00045
84 | Optique | H800-SiO2 | 550 | 21.4 | 85.62068
84 | Optique | H800-SiO2 | 550 | 22.4 | 85.23436
84 | Optique | H800-SiO2 | 550 | 23.3 | 84.88161
84 | Optique | H800-SiO2 | 550 | 24.3 | 84.48466
84 | Optique | H800-SiO2 | 550 | 25.3 | 84.08306
84 | Optique | H800-SiO2 | 550 | 26.3 | 83.67745
84 | Optique | H800-SiO2 | 550 | 27.2 | 83.3095
84 | Optique | H800-SiO2 | 550 | 28.2 | 82.89801
84 | Optique | H800-SiO2 | 550 | 29.2 | 82.48431
84 | Optique | H800-SiO2 | 550 | 30.1 | 82.11059
84 | Optique | H800-SiO2 | 550 | 31.1 | 81.69434
84 | Optique | H800-SiO2 | 550 | 32.1 | 81.27757
84 | Optique | H800-SiO2 | 550 | 33.1 | 80.86083
84 | Optique | H800-SiO2 | 550 | 34 | 80.48625
84 | Optique | H800-SiO2 | 550 | 35 | 80.07105
84 | Optique | H800-SiO2 | 550 | 36 | 79.65741
84 | Optique | H800-SiO2 | 550 | 37 | 79.2458
84 | Optique | H800-SiO2 | 550 | 37.9 | 78.87748
84 | Optique | H800-SiO2 | 550 | 38.81245 | 78.50649
85 | Optique | H800-Nb2O5 | 530 | 0 | 43.93921
85 | Optique | H800-Nb2O5 | 530 | 12.9 | 67.7448
85 | Optique | H800-Nb2O5 | 530 | 20.2 | 74.46825
85 | Optique | H800-Nb2O5 | 530 | 25.9 | 70.12935
85 | Optique | H800-Nb2O5 | 530 | 38.8 | 46.48377
85 | Optique | H800-Nb2O5 | 530 | 51.7 | 30.45399
85 | Optique | H800-Nb2O5 | 530 | 64.7 | 23.48129
85 | Optique | H800-Nb2O5 | 530 | 76.1 | 21.84561
85 | Optique | H800-Nb2O5 | 530 | 77.6 | 21.87439
85 | Optique | H800-Nb2O5 | 530 | 90.5 | 24.54784
85 | Optique | H800-Nb2O5 | 530 | 103.5 | 33.26136
85 | Optique | H800-Nb2O5 | 530 | 116.4 | 52.01198
85 | Optique | H800-Nb2O5 | 530 | 129.4 | 73.55666
85 | Optique | H800-Nb2O5 | 530 | 132 | 74.46806
85 | Optique | H800-Nb2O5 | 530 | 142.3 | 62.16209
85 | Optique | H800-Nb2O5 | 530 | 155.2 | 39.40268
85 | Optique | H800-Nb2O5 | 530 | 168.2 | 27.11707
85 | Optique | H800-Nb2O5 | 530 | 181.1 | 22.40787
85 | Optique | H800-Nb2O5 | 530 | 187.8 | 21.84561
85 | Optique | H800-Nb2O5 | 530 | 194 | 22.31267
85 | Optique | H800-Nb2O5 | 530 | 207 | 26.82933
85 | Optique | H800-Nb2O5 | 530 | 219.9 | 38.61081
85 | Optique | H800-Nb2O5 | 530 | 232.8 | 61.0155
85 | Optique | H800-Nb2O5 | 530 | 243.7 | 74.46817
85 | Optique | H800-Nb2O5 | 530 | 245.8 | 73.87031
85 | Optique | H800-Nb2O5 | 530 | 258.7 | 53.13417
85 | Optique | H800-Nb2O5 | 530 | 271.6 | 33.86606
85 | Optique | H800-Nb2O5 | 530 | 284.6 | 24.78848
85 | Optique | H800-Nb2O5 | 530 | 297.5 | 21.90082
85 | Optique | H800-Nb2O5 | 530 | 299.6 | 21.8456
85 | Optique | H800-Nb2O5 | 530 | 310.4 | 23.31004
85 | Optique | H800-Nb2O5 | 530 | 323.4 | 29.97549
85 | Optique | H800-Nb2O5 | 530 | 336.3 | 45.49141
85 | Optique | H800-Nb2O5 | 530 | 349.2 | 69.26334
85 | Optique | H800-Nb2O5 | 530 | 355.5 | 74.46831
85 | Optique | H800-Nb2O5 | 530 | 362.2 | 68.69984
85 | Optique | H800-Nb2O5 | 530 | 375.1 | 44.89113
85 | Optique | H800-Nb2O5 | 530 | 388 | 29.6893
85 | Optique | H800-Nb2O5 | 530 | 401 | 23.20948
85 | Optique | H800-Nb2O5 | 530 | 411.4 | 21.84559
85 | Optique | H800-Nb2O5 | 530 | 413.9 | 21.92142
85 | Optique | H800-Nb2O5 | 530 | 426.9 | 24.98633
85 | Optique | H800-Nb2O5 | 530 | 439.8 | 34.25047
85 | Optique | H800-Nb2O5 | 530 | 452.7 | 53.83435
85 | Optique | H800-Nb2O5 | 530 | 465.7 | 74.10793
85 | Optique | H800-Nb2O5 | 530 | 467.3 | 74.46835
85 | Optique | H800-Nb2O5 | 530 | 478.6 | 60.302
85 | Optique | H800-Nb2O5 | 530 | 491.5 | 38.13462
85 | Optique | H800-Nb2O5 | 530 | 504.5 | 26.56619
85 | Optique | H800-Nb2O5 | 530 | 517.3248 | 22.26935
86 | Rate | H800-SiO2 | 530 | 0 | 22.26935
86 | Rate | H800-SiO2 | 530 | 0.4 | 22.25454
86 | Rate | H800-SiO2 | 530 | 0.8 | 22.24078
86 | Rate | H800-SiO2 | 530 | 1.1 | 22.23116
86 | Rate | H800-SiO2 | 530 | 1.5 | 22.21926
86 | Rate | H800-SiO2 | 530 | 1.9 | 22.20842
86 | Rate | H800-SiO2 | 530 | 2.2 | 22.20098
86 | Rate | H800-SiO2 | 530 | 2.6 | 22.19198
86 | Rate | H800-SiO2 | 530 | 3 | 22.18404
86 | Rate | H800-SiO2 | 530 | 3.4 | 22.17715
86 | Rate | H800-SiO2 | 530 | 3.8 | 22.17132
86 | Rate | H800-SiO2 | 530 | 4.1 | 22.16763
86 | Rate | H800-SiO2 | 530 | 4.5 | 22.16364
86 | Rate | H800-SiO2 | 530 | 4.9 | 22.1607
86 | Rate | H800-SiO2 | 530 | 5.2 | 22.15919
86 | Rate | H800-SiO2 | 530 | 5.6 | 22.15809
86 | Rate | H800-SiO2 | 530 | 5.8 | 22.15793
86 | Rate | H800-SiO2 | 530 | 6 | 22.15804
86 | Rate | H800-SiO2 | 530 | 6.4 | 22.15904
86 | Rate | H800-SiO2 | 530 | 6.8 | 22.16109
86 | Rate | H800-SiO2 | 530 | 7.1 | 22.16333
86 | Rate | H800-SiO2 | 530 | 7.5 | 22.16722
86 | Rate | H800-SiO2 | 530 | 7.9 | 22.17217
86 | Rate | H800-SiO2 | 530 | 8.2 | 22.17657
86 | Rate | H800-SiO2 | 530 | 8.6 | 22.18336
86 | Rate | H800-SiO2 | 530 | 9 | 22.19121
86 | Rate | H800-SiO2 | 530 | 9.4 | 22.20011
86 | Rate | H800-SiO2 | 530 | 9.8 | 22.21006
86 | Rate | H800-SiO2 | 530 | 10.1 | 22.21822
86 | Rate | H800-SiO2 | 530 | 10.5 | 22.23002
86 | Rate | H800-SiO2 | 530 | 10.9 | 22.24288
86 | Rate | H800-SiO2 | 530 | 11.2 | 22.25322
86 | Rate | H800-SiO2 | 530 | 11.6 | 22.26794
86 | Rate | H800-SiO2 | 530 | 12 | 22.28371
86 | Rate | H800-SiO2 | 530 | 12.4 | 22.30055
86 | Rate | H800-SiO2 | 530 | 12.8 | 22.31845
86 | Rate | H800-SiO2 | 530 | 13.1 | 22.33257
86 | Rate | H800-SiO2 | 530 | 13.5 | 22.35234
86 | Rate | H800-SiO2 | 530 | 13.9 | 22.37317
86 | Rate | H800-SiO2 | 530 | 14.2 | 22.3895
86 | Rate | H800-SiO2 | 530 | 14.6 | 22.41221
86 | Rate | H800-SiO2 | 530 | 14.98024 | 22.43479
87 | Optique | H800-Nb2O5 | 530 | 0 | 22.43479
87 | Optique | H800-Nb2O5 | 530 | 2.9 | 23.22445
87 | Optique | H800-Nb2O5 | 530 | 5.9 | 24.31276
87 | Optique | H800-Nb2O5 | 530 | 8.8 | 25.66026
87 | Optique | H800-Nb2O5 | 530 | 11.7 | 27.3396
87 | Optique | H800-Nb2O5 | 530 | 14.6 | 29.4007
87 | Optique | H800-Nb2O5 | 530 | 17.6 | 31.99666
87 | Optique | H800-Nb2O5 | 530 | 20.5 | 35.02
87 | Optique | H800-Nb2O5 | 530 | 23.4 | 38.61117
87 | Optique | H800-Nb2O5 | 530 | 26.3 | 42.81544
87 | Optique | H800-Nb2O5 | 530 | 29.3 | 47.81144
87 | Optique | H800-Nb2O5 | 530 | 32.2 | 53.17844
87 | Optique | H800-Nb2O5 | 530 | 35.1 | 58.8425
87 | Optique | H800-Nb2O5 | 530 | 38.1 | 64.55973
87 | Optique | H800-Nb2O5 | 530 | 41 | 69.30166
87 | Optique | H800-Nb2O5 | 530 | 43.9 | 72.53428
87 | Optique | H800-Nb2O5 | 530 | 46.7 | 73.65273
87 | Optique | H800-Nb2O5 | 530 | 46.8 | 73.65219
87 | Optique | H800-Nb2O5 | 530 | 49.8 | 72.34225
87 | Optique | H800-Nb2O5 | 530 | 52.7 | 68.95948
87 | Optique | H800-Nb2O5 | 530 | 55.6 | 64.12625
87 | Optique | H800-Nb2O5 | 530 | 58.6 | 58.37527
87 | Optique | H800-Nb2O5 | 530 | 61.5 | 52.72246
87 | Optique | H800-Nb2O5 | 530 | 64.4 | 47.3924
87 | Optique | H800-Nb2O5 | 530 | 67.3 | 42.60117
87 | Optique | H800-Nb2O5 | 530 | 70.3 | 38.29375
87 | Optique | H800-Nb2O5 | 530 | 73.2 | 34.75125
87 | Optique | H800-Nb2O5 | 530 | 76.1 | 31.77187
87 | Optique | H800-Nb2O5 | 530 | 79 | 29.29312
87 | Optique | H800-Nb2O5 | 530 | 82 | 27.18812
87 | Optique | H800-Nb2O5 | 530 | 84.9 | 25.53778
87 | Optique | H800-Nb2O5 | 530 | 87.8 | 24.21557
87 | Optique | H800-Nb2O5 | 530 | 90.8 | 23.15031
87 | Optique | H800-Nb2O5 | 530 | 93.7 | 22.38062
87 | Optique | H800-Nb2O5 | 530 | 96.6 | 21.84274
87 | Optique | H800-Nb2O5 | 530 | 99.5 | 21.52035
87 | Optique | H800-Nb2O5 | 530 | 102.5 | 21.40331
87 | Optique | H800-Nb2O5 | 530 | 102.6 | 21.40314
87 | Optique | H800-Nb2O5 | 530 | 105.4 | 21.49591
87 | Optique | H800-Nb2O5 | 530 | 108.3 | 21.79354
87 | Optique | H800-Nb2O5 | 530 | 111.2 | 22.30516
87 | Optique | H800-Nb2O5 | 530 | 114.2 | 23.07621
87 | Optique | H800-Nb2O5 | 530 | 117.0167 | 24.04609
88 | Optique | H800-SiO2 | 510 | 0 | 50.22863
88 | Optique | H800-SiO2 | 510 | 3.9 | 51.96526
88 | Optique | H800-SiO2 | 510 | 7.8 | 53.4927
88 | Optique | H800-SiO2 | 510 | 11.7 | 54.72931
88 | Optique | H800-SiO2 | 510 | 15.6 | 55.60165
88 | Optique | H800-SiO2 | 510 | 19.6 | 56.05954
88 | Optique | H800-SiO2 | 510 | 21.5 | 56.11166
88 | Optique | H800-SiO2 | 510 | 23.5 | 56.04948
88 | Optique | H800-SiO2 | 510 | 27.4 | 55.58918
88 | Optique | H800-SiO2 | 510 | 31.3 | 54.7095
88 | Optique | H800-SiO2 | 510 | 35.2 | 53.46675
88 | Optique | H800-SiO2 | 510 | 39.1 | 51.93461
88 | Optique | H800-SiO2 | 510 | 43 | 50.19478
88 | Optique | H800-SiO2 | 510 | 46.9 | 48.32833
88 | Optique | H800-SiO2 | 510 | 50.8 | 46.40916
88 | Optique | H800-SiO2 | 510 | 54.7 | 44.49998
88 | Optique | H800-SiO2 | 510 | 58.6 | 42.65074
88 | Optique | H800-SiO2 | 510 | 62.6 | 40.85551
88 | Optique | H800-SiO2 | 510 | 66.5 | 39.23078
88 | Optique | H800-SiO2 | 510 | 70.4 | 37.74716
88 | Optique | H800-SiO2 | 510 | 74.3 | 36.41446
88 | Optique | H800-SiO2 | 510 | 78.2 | 35.23725
88 | Optique | H800-SiO2 | 510 | 82.1 | 34.21656
88 | Optique | H800-SiO2 | 510 | 86 | 33.35113
88 | Optique | H800-SiO2 | 510 | 89.9 | 32.63849
88 | Optique | H800-SiO2 | 510 | 93.8 | 32.07566
88 | Optique | H800-SiO2 | 510 | 97.8 | 31.65099
88 | Optique | H800-SiO2 | 510 | 101.7 | 31.38325
88 | Optique | H800-SiO2 | 510 | 105.6 | 31.25825
88 | Optique | H800-SiO2 | 510 | 107.1 | 31.24798
88 | Optique | H800-SiO2 | 510 | 109.5 | 31.27516
88 | Optique | H800-SiO2 | 510 | 113.4 | 31.4341
88 | Optique | H800-SiO2 | 510 | 117.3 | 31.73609
88 | Optique | H800-SiO2 | 510 | 121.2 | 32.18303
88 | Optique | H800-SiO2 | 510 | 125.1 | 32.77747
88 | Optique | H800-SiO2 | 510 | 129 | 33.52233
88 | Optique | H800-SiO2 | 510 | 132.9 | 34.42054
88 | Optique | H800-SiO2 | 510 | 136.8 | 35.47438
88 | Optique | H800-SiO2 | 510 | 140.8 | 36.71778
88 | Optique | H800-SiO2 | 510 | 144.7 | 38.08681
88 | Optique | H800-SiO2 | 510 | 148.6 | 39.60488
88 | Optique | H800-SiO2 | 510 | 152.5 | 41.26066
88 | Optique | H800-SiO2 | 510 | 156.3661 | 43.01941
89 | Optique | H800-Nb2O5 | 510 | 0 | 43.01941
89 | Optique | H800-Nb2O5 | 510 | 2.2 | 47.1285
89 | Optique | H800-Nb2O5 | 510 | 4.3 | 51.22997
89 | Optique | H800-Nb2O5 | 510 | 6.5 | 55.50667
89 | Optique | H800-Nb2O5 | 510 | 8.6 | 59.29045
89 | Optique | H800-Nb2O5 | 510 | 10.8 | 62.57632
89 | Optique | H800-Nb2O5 | 510 | 12.9 | 64.71304
89 | Optique | H800-Nb2O5 | 510 | 15.1 | 65.60902
89 | Optique | H800-Nb2O5 | 510 | 15.3 | 65.61626
89 | Optique | H800-Nb2O5 | 510 | 17.2 | 65.06278
89 | Optique | H800-Nb2O5 | 510 | 19.4 | 63.1044
89 | Optique | H800-Nb2O5 | 510 | 21.6 | 59.99974
89 | Optique | H800-Nb2O5 | 510 | 23.7 | 56.31616
89 | Optique | H800-Nb2O5 | 510 | 25.9 | 52.07604
89 | Optique | H800-Nb2O5 | 510 | 28 | 47.95968
89 | Optique | H800-Nb2O5 | 510 | 30.2 | 43.80089
89 | Optique | H800-Nb2O5 | 510 | 32.3 | 40.10906
89 | Optique | H800-Nb2O5 | 510 | 34.5 | 36.60333
89 | Optique | H800-Nb2O5 | 510 | 36.6 | 33.6235
89 | Optique | H800-Nb2O5 | 510 | 38.8 | 30.87809
89 | Optique | H800-Nb2O5 | 510 | 40.9 | 28.59388
89 | Optique | H800-Nb2O5 | 510 | 43.1 | 26.52151
89 | Optique | H800-Nb2O5 | 510 | 45.3 | 24.7427
89 | Optique | H800-Nb2O5 | 510 | 47.4 | 23.28758
89 | Optique | H800-Nb2O5 | 510 | 49.6 | 21.98798
89 | Optique | H800-Nb2O5 | 510 | 51.7 | 20.93757
89 | Optique | H800-Nb2O5 | 510 | 53.9 | 20.01396
89 | Optique | H800-Nb2O5 | 510 | 56 | 19.28341
89 | Optique | H800-Nb2O5 | 510 | 58.2 | 18.66084
89 | Optique | H800-Nb2O5 | 510 | 60.3 | 18.19105
89 | Optique | H800-Nb2O5 | 510 | 62.5 | 17.81951
89 | Optique | H800-Nb2O5 | 510 | 64.6 | 17.57307
89 | Optique | H800-Nb2O5 | 510 | 66.8 | 17.42321
89 | Optique | H800-Nb2O5 | 510 | 68.8 | 17.38062
89 | Optique | H800-Nb2O5 | 510 | 69 | 17.38122
89 | Optique | H800-Nb2O5 | 510 | 71.1 | 17.44095
89 | Optique | H800-Nb2O5 | 510 | 73.3 | 17.60932
89 | Optique | H800-Nb2O5 | 510 | 75.4 | 17.87411
89 | Optique | H800-Nb2O5 | 510 | 77.6 | 18.26597
89 | Optique | H800-Nb2O5 | 510 | 79.7 | 18.75659
89 | Optique | H800-Nb2O5 | 510 | 81.9 | 19.40295
89 | Optique | H800-Nb2O5 | 510 | 84 | 20.15853
89 | Optique | H800-Nb2O5 | 510 | 86.16197 | 21.09339
90 | Optique | H800-SiO2 | 520 | 0 | 21.57871
90 | Optique | H800-SiO2 | 520 | 1.8 | 21.84533
90 | Optique | H800-SiO2 | 520 | 3.5 | 22.11837
90 | Optique | H800-SiO2 | 520 | 5.3 | 22.43026
90 | Optique | H800-SiO2 | 520 | 7.1 | 22.76591
90 | Optique | H800-SiO2 | 520 | 8.8 | 23.10496
90 | Optique | H800-SiO2 | 520 | 10.6 | 23.48752
90 | Optique | H800-SiO2 | 520 | 12.4 | 23.89451
90 | Optique | H800-SiO2 | 520 | 14.1 | 24.30138
90 | Optique | H800-SiO2 | 520 | 15.9 | 24.75602
90 | Optique | H800-SiO2 | 520 | 17.7 | 25.23504
90 | Optique | H800-SiO2 | 520 | 19.4 | 25.70958
90 | Optique | H800-SiO2 | 520 | 21.2 | 26.23505
90 | Optique | H800-SiO2 | 520 | 23 | 26.78354
90 | Optique | H800-SiO2 | 520 | 24.7 | 27.32189
90 | Optique | H800-SiO2 | 520 | 26.5 | 27.91229
90 | Optique | H800-SiO2 | 520 | 28.3 | 28.5222
90 | Optique | H800-SiO2 | 520 | 30 | 29.11447
90 | Optique | H800-SiO2 | 520 | 31.8 | 29.75665
90 | Optique | H800-SiO2 | 520 | 33.6 | 30.4117
90 | Optique | H800-SiO2 | 520 | 35.4 | 31.07651
90 | Optique | H800-SiO2 | 520 | 37.1 | 31.7101
90 | Optique | H800-SiO2 | 520 | 38.9 | 32.38308
90 | Optique | H800-SiO2 | 520 | 40.7 | 33.05375
90 | Optique | H800-SiO2 | 520 | 42.4 | 33.68044
90 | Optique | H800-SiO2 | 520 | 44.2 | 34.33161
90 | Optique | H800-SiO2 | 520 | 46 | 34.96419
90 | Optique | H800-SiO2 | 520 | 47.7 | 35.53891
90 | Optique | H800-SiO2 | 520 | 49.5 | 36.11716
90 | Optique | H800-SiO2 | 520 | 51.3 | 36.65774
90 | Optique | H800-SiO2 | 520 | 53 | 37.12775
90 | Optique | H800-SiO2 | 520 | 54.8 | 37.57633
90 | Optique | H800-SiO2 | 520 | 56.6 | 37.96843
90 | Optique | H800-SiO2 | 520 | 58.3 | 38.28186
90 | Optique | H800-SiO2 | 520 | 60.1 | 38.54883
90 | Optique | H800-SiO2 | 520 | 61.9 | 38.74507
90 | Optique | H800-SiO2 | 520 | 63.6 | 38.86271
90 | Optique | H800-SiO2 | 520 | 65.4 | 38.9137
90 | Optique | H800-SiO2 | 520 | 65.7 | 38.91477
90 | Optique | H800-SiO2 | 520 | 67.2 | 38.88826
90 | Optique | H800-SiO2 | 520 | 68.9 | 38.79439
90 | Optique | H800-SiO2 | 520 | 70.69777 | 38.62281

## Spectres finaux
λ (nm) | Pièce et témoin, T (%) | Cible T (%) (400-729 nm)
380 | 0.001197103
381 | 0.01161139
382 | 0.8524046
383 | 0.01156411
384 | 0.003983287
385 | 0.04357596
386 | 0.003007749
387 | 0.0009235678
388 | 0.001062323
389 | 0.00200628
390 | 0.002522923
391 | 0.003850557
392 | 0.01403641
393 | 0.2413846
394 | 3.440029
395 | 3.376363
396 | 1.940502
397 | 1.651675
398 | 1.203706
399 | 0.5933677
400 | 0.851428 | 0
401 | 0.6847418 | 0
402 | 0.2136852 | 0
403 | 0.1766797 | 0
404 | 0.3714448 | 0.9743766
405 | 2.482546 | 3.260964
406 | 12.79888 | 11.94303
407 | 11.229 | 12
408 | 13.88863 | 12
409 | 10.19056 | 12
410 | 12.12132 | 12
411 | 12.79922 | 12
412 | 12.00972 | 12
413 | 12.01213 | 12
414 | 11.10457 | 12
415 | 11.41716 | 12
416 | 12.84016 | 12
417 | 12.83552 | 12
418 | 11.97028 | 12.00987
419 | 12.50661 | 14
420 | 14.49233 | 14
421 | 15.01773 | 14.1604
422 | 14.40242 | 16
423 | 15.8211 | 16
424 | 17.62368 | 16
425 | 15.94067 | 16
426 | 14.10341 | 15.03464
427 | 13.91973 | 14
428 | 13.97697 | 14
429 | 13.89838 | 14
430 | 14.26359 | 14
431 | 14.13339 | 14
432 | 13.35747 | 14
433 | 13.61866 | 14
434 | 14.86494 | 14
435 | 14.84417 | 14
436 | 13.99169 | 15
437 | 14.40739 | 15
438 | 15.43416 | 15
439 | 15.48401 | 15
440 | 16.00225 | 16.29665
441 | 18.46507 | 18.56659
442 | 20.90961 | 20.83136
443 | 21.01508 | 21
444 | 20.99622 | 21
445 | 21.2735 | 21
446 | 20.44211 | 21
447 | 20.29085 | 21
448 | 22.7137 | 22.31331
449 | 25.4184 | 24.54275
450 | 24.4449 | 25
451 | 22.67823 | 23.01312
452 | 22.53561 | 22
453 | 22.2372 | 22
454 | 21.17469 | 22
455 | 21.91287 | 22
456 | 26.32781 | 24.06758
457 | 33.00433 | 35.04034
458 | 36.19491 | 35.47745
459 | 35.74256 | 35.91359
460 | 36.03625 | 36.34885
461 | 37.20773 | 36.78314
462 | 37.66504 | 37.21646
463 | 37.65196 | 37.64884
464 | 37.86798 | 38.0803
465 | 38.18829 | 38.51082
466 | 39.14651 | 38.94045
467 | 41.98477 | 44.07468
468 | 46.62919 | 46.98478
469 | 50.40425 | 49.05952
470 | 50.90146 | 50.04974
471 | 49.6909 | 50.4748
472 | 49.44509 | 50.89892
473 | 50.86887 | 51.32219
474 | 52.80828 | 51.74454
475 | 53.43974 | 52.16602
476 | 52.47429 | 52.58663
477 | 51.69727 | 52.61262
478 | 52.51221 | 53
479 | 53.98436 | 53
480 | 53.85448 | 53
481 | 52.1696 | 53
482 | 51.41729 | 52.81661
483 | 52.64013 | 52.6
484 | 53.88435 | 52.28019
485 | 52.74282 | 51.8674
486 | 50.35663 | 51.45547
487 | 49.44885 | 51.04441
488 | 50.47616 | 50.63418
489 | 51.37939 | 50.22477
490 | 50.34978 | 49.81621
491 | 48.4367 | 49.21692
492 | 47.4508 | 48.00776
493 | 47.25495 | 46.79549
494 | 46.13245 | 46.39026
495 | 43.2911 | 45.5039
496 | 40.04121 | 38.78221
497 | 37.90794 | 38.37942
498 | 37.28392 | 38
499 | 37.70874 | 38
500 | 38.42778 | 38
501 | 38.84092 | 38
502 | 38.71611 | 38
503 | 38.15296 | 38.02052
504 | 37.47447 | 38.2
505 | 37.09986 | 38.2
506 | 37.32924 | 38.2
507 | 38.12881 | 38.2
508 | 39.01458 | 38.2
509 | 39.28603 | 38.2
510 | 38.6662 | 38.2
511 | 37.66022 | 38.2
512 | 37.08498 | 38.2
513 | 37.37327 | 38.2
514 | 38.27606 | 38.2
515 | 39.01873 | 38.2
516 | 38.99436 | 38.2
517 | 38.42671 | 38.31092
518 | 38.04259 | 38.4
519 | 38.21184 | 38.4
520 | 38.62281 | 38.4
521 | 38.69608 | 38.4
522 | 38.33443 | 38.4
523 | 38.06375 | 38.6
524 | 38.34293 | 38.6
525 | 38.96842 | 38.6
526 | 39.22106 | 38.6
527 | 38.73796 | 38.6
528 | 38.08197 | 38.6
529 | 38.09673 | 38.8
530 | 38.92955 | 38.8
531 | 39.7099 | 38.8
532 | 39.31238 | 38.8
533 | 37.89463 | 38.80656
534 | 37.00778 | 39
535 | 38.24152 | 39
536 | 42.58288 | 39
537 | 50.0337 | 49.43351
538 | 58.30661 | 60.36996
539 | 62.86999 | 62
540 | 62.25862 | 61.91945
541 | 59.81417 | 60.06936
542 | 58.45669 | 59
543 | 58.55683 | 59
544 | 59.1107 | 59
545 | 59.38429 | 59
546 | 59.75923 | 59.13038
547 | 61.10455 | 60.96027
548 | 63.6548 | 63.78671
549 | 66.57853 | 67
550 | 68.70405 | 68.42973
551 | 69.93673 | 69
552 | 71.55663 | 69.11936
553 | 74.85054 | 76.21761
554 | 79.73063 | 83
555 | 84.28433 | 83
556 | 86.22724 | 85
557 | 85.52557 | 85
558 | 84.2699 | 85
559 | 83.777 | 85
560 | 82.94735 | 83
561 | 79.40393 | 79.20703
562 | 72.74182 | 70
563 | 65.56619 | 70
564 | 60.59167 | 62.16919
565 | 58.77356 | 59
566 | 59.4476 | 59
567 | 60.73901 | 59
568 | 60.59252 | 59
569 | 58.84122 | 59
570 | 57.56239 | 59.29717
571 | 59.00319 | 61.90146
572 | 63.67851 | 63
573 | 67.66847 | 63
574 | 61.78575 | 62.85817
575 | 45.86422 | 61.1175
576 | 31.06873 | 18.75955
577 | 21.80118 | 18
578 | 16.74396 | 17
579 | 14.257 | 17
580 | 13.40108 | 17
581 | 13.72866 | 17
582 | 14.9753 | 17
583 | 16.71909 | 16.64992
584 | 18.11139 | 16.5
585 | 18.24739 | 16.5
586 | 17.14758 | 16.5
587 | 15.67508 | 15.46196
588 | 14.55733 | 15
589 | 14.05852 | 15
590 | 14.14808 | 15
591 | 14.6332 | 15
592 | 15.20503 | 15
593 | 15.54368 | 15
594 | 15.51885 | 15
595 | 15.26413 | 15
596 | 15.0179 | 15
597 | 14.92493 | 15
598 | 14.97118 | 15
599 | 15.02716 | 15
600 | 14.96506 | 15
601 | 14.78036 | 15
602 | 14.61129 | 15
603 | 14.63297 | 15
604 | 14.93715 | 15
605 | 15.45024 | 15
606 | 15.90898 | 15
607 | 15.97088 | 15
608 | 15.49861 | 15
609 | 14.71942 | 15
610 | 14.02685 | 15
611 | 13.71671 | 15
612 | 13.90475 | 15
613 | 14.53256 | 15
614 | 15.34811 | 15
615 | 15.92809 | 15
616 | 15.92254 | 15
617 | 15.3692 | 15
618 | 14.64277 | 15
619 | 14.11891 | 15
620 | 13.98655 | 15
621 | 14.25489 | 15
622 | 14.79693 | 15
623 | 15.39089 | 15
624 | 15.81722 | 15.13341
625 | 15.98787 | 15.45369
626 | 15.98827 | 15.68674
627 | 15.97538 | 15.89271
628 | 16.05688 | 16.21149
629 | 16.24293 | 16.5297
630 | 16.47993 | 16.84746
631 | 16.72291 | 17.16467
632 | 16.99706 | 17.4814
633 | 17.38701 | 17.79766
634 | 17.96483 | 18.11335
635 | 18.6911 | 18.4286
636 | 19.35632 | 18.74334
637 | 19.64369 | 19
638 | 19.37393 | 19
639 | 18.71049 | 19
640 | 18.05604 | 19
641 | 17.78087 | 19
642 | 18.06802 | 19
643 | 18.867 | 19
644 | 19.846 | 19
645 | 20.44015 | 19
646 | 20.22854 | 19
647 | 19.37155 | 19
648 | 18.45595 | 19
649 | 17.98771 | 19
650 | 18.16247 | 19
651 | 18.85029 | 19
652 | 19.59238 | 19
653 | 19.76883 | 18.78049
654 | 19.11237 | 18.47444
655 | 17.96132 | 18.16883
656 | 16.79448 | 17.65923
657 | 15.71473 | 16.79515
658 | 14.40686 | 15.27406
659 | 12.55667 | 13.26599
660 | 10.37843 | 10.2389
661 | 8.44992 | 8.724763
662 | 7.119429 | 7.212837
663 | 6.380282 | 6.35166
664 | 5.955739 | 5.597988
665 | 5.249308 | 4.845517
666 | 3.816131 | 4.094117
667 | 2.29661 | 3.343837
668 | 1.31755 | 2.59469
669 | 0.8039175 | 1.93867
670 | 0.5457575 | 1.479806
671 | 0.4197562 | 1.1416
672 | 0.3710864 | 0.8437232
673 | 0.3858517 | 0.5463062
674 | 0.4889133 | 0.249309
675 | 0.7517591 | 0
676 | 0.8733784 | 0
677 | 0.377864 | 0
678 | 0.1362643 | 0
679 | 0.05956761 | 0
680 | 0.03104973 | 0
681 | 0.01853523 | 0
682 | 0.01232607 | 0
683 | 0.00897999 | 0
684 | 0.00709467 | 0
685 | 0.006046478 | 0
686 | 0.005549183 | 0
687 | 0.005493361 | 0
688 | 0.005898672 | 0
689 | 0.006944453 | 0
690 | 0.009141889 | 0
691 | 0.01395266 | 0
692 | 0.02665287 | 0
693 | 0.07815956 | 0
694 | 0.9935662 | 0
695 | 0.4094393 | 0
696 | 0.07032576 | 0
697 | 0.03170045 | 0
698 | 0.01998047 | 0
699 | 0.0145486 | 0
700 | 0.01076315 | 0
701 | 0.00734439 | 0
702 | 0.004531328 | 0
703 | 0.002664545 | 0
704 | 0.001583721 | 0
705 | 0.000983481 | 0
706 | 0.0006456102 | 0
707 | 0.0004488157 | 0
708 | 0.0003296366 | 0
709 | 0.0002549987 | 0
710 | 0.0002070976 | 0
711 | 0.0001761318 | 0
712 | 0.0001565389 | 0
713 | 0.0001451653 | 0
714 | 0.0001402957 | 0
715 | 0.0001411527 | 0
716 | 0.0001476451 | 0
717 | 0.000160149 | 0
718 | 0.0001792656 | 0
719 | 0.0002050674 | 0
720 | 0.0002356219 | 0
721 | 0.0002647236 | 0
722 | 0.0002819031 | 0
723 | 0.0002786306 | 0
724 | 0.0002566566 | 0
725 | 0.000226137 | 0
726 | 0.000196621 | 0
727 | 0.0001728588 | 0
728 | 0.000156004 | 0
729 | 0.0001457615
730 | 0.0001416549
731 | 0.0001436073
732 | 0.0001522664
733 | 0.0001693542
734 | 0.0001984517
735 | 0.0002465663
736 | 0.0003280981
737 | 0.0004751187
738 | 0.0007701885
739 | 0.001475378
740 | 0.003798968
741 | 0.02075556
742 | 0.3500553
743 | 0.01221553
744 | 0.004298621
745 | 0.002476146
746 | 0.001808901
747 | 0.001538352
748 | 0.001467368
749 | 0.001543337
750 | 0.001779001
751 | 0.002250054
752 | 0.003144226
753 | 0.004891069
754 | 0.008350857
755 | 0.01374294
756 | 0.01551642
757 | 0.01125174
758 | 0.007393656
759 | 0.005250974
760 | 0.004138374
761 | 0.003591111
762 | 0.003396203
763 | 0.003477432
764 | 0.003846485
765 | 0.004607323
766 | 0.00602667
767 | 0.008758953
768 | 0.01463851
769 | 0.03027617
770 | 0.09475149
771 | 1.274423
772 | 0.6028078
773 | 0.101404
774 | 0.04626638
775 | 0.02994294
776 | 0.02351615
777 | 0.02108587
778 | 0.02096576
779 | 0.02276939
780 | 0.02679898
781 | 0.03404879
782 | 0.0466004
783 | 0.06849472
784 | 0.1074259
785 | 0.1774708
786 | 0.3048963
787 | 0.5549305
788 | 1.21782
789 | 5.305166
790 | 13.90601
791 | 1.057506
792 | 0.2868348
793 | 0.1190488
794 | 0.06162628
795 | 0.03682856
796 | 0.02445493
797 | 0.01765865
798 | 0.01367853
799 | 0.01126826
800 | 0.009816601
801 | 0.009013262
802 | 0.008707627
803 | 0.008850989
804 | 0.009481506
805 | 0.01074244
806 | 0.01295197
807 | 0.0167752
808 | 0.02367646
809 | 0.03711917
810 | 0.06562869
811 | 0.1231471
812 | 0.1685871
813 | 0.1197312
814 | 0.06912415
815 | 0.04364635
816 | 0.03116295
817 | 0.02475784
818 | 0.02153887
819 | 0.02032117
820 | 0.02071236
821 | 0.02285253
822 | 0.02754029
823 | 0.03696693
824 | 0.0575428
825 | 0.1137066
826 | 0.3703649
827 | 4.448854
828 | 0.4796859
829 | 0.1176125
830 | 0.052111
831 | 0.02995746
832 | 0.02002319
833 | 0.0148173
834 | 0.0118266
835 | 0.01002687
836 | 0.008942356
837 | 0.008336486
838 | 0.008089978
839 | 0.008150307
840 | 0.008511275
841 | 0.009207245
842 | 0.01032024
843 | 0.01199869
844 | 0.01450073
845 | 0.01827539
846 | 0.02414123
847 | 0.03367029
848 | 0.05014844
849 | 0.08117358
850 | 0.1471574
851 | 0.3155884
852 | 0.8925909
853 | 3.708769
854 | 4.483797
855 | 1.616071
856 | 0.8629793
857 | 0.6146971
858 | 0.5278501
859 | 0.5221972
860 | 0.5852272
861 | 0.744731
862 | 1.10072
863 | 1.996573
864 | 4.990638
865 | 16.26017
866 | 9.414865
867 | 3.084523
868 | 1.475698
869 | 0.9013029
870 | 0.6434555
871 | 0.5135486
872 | 0.4472885
873 | 0.4195322
874 | 0.4208388
875 | 0.4503985
876 | 0.5151388
877 | 0.6334439
878 | 0.8476188
879 | 1.261166
880 | 2.169112
881 | 4.608179
882 | 12.47052
883 | 18.08315
884 | 7.51681
885 | 3.418954
886 | 1.9811
887 | 1.356596
888 | 1.044458
889 | 0.8789599
890 | 0.7952886
891 | 0.7663498
892 | 0.782448
893 | 0.8448651
894 | 0.965778
895 | 1.173607
896 | 1.528534
897 | 2.164112
898 | 3.415768
899 | 6.293725
900 | 14.81299

## Indices
λ (nm) | n H800-Nb2O5 | k H800-Nb2O5 | n H800-SiO2 | k H800-SiO2 | n Silice fondue (CERTUS id 0) | k Silice fondue (CERTUS id 0)
400 | 2.53619 | 5.4e-05 | 1.5000615 | 6.8e-05 | 1.470116 | 0
405 | 2.5245735 | 2.4e-05 | 1.499362 | 6.6e-05 | 1.469581 | 0
410 | 2.513734 | 1e-05 | 1.498688 | 6.4e-05 | 1.469066 | 0
415 | 2.503628 | 4.5e-06 | 1.49803975 | 6.25e-05 | 1.468571 | 0
420 | 2.494119 | 2e-06 | 1.4974145 | 6.05e-05 | 1.468094 | 0
425 | 2.48519 | 1e-06 | 1.4968135 | 5.925e-05 | 1.467634 | 0
430 | 2.476744 | 0 | 1.496233 | 5.8e-05 | 1.46719 | 0
435 | 2.468774 | 0 | 1.495674 | 5.625e-05 | 1.466763 | 0
440 | 2.461205 | 0 | 1.4951335 | 5.5e-05 | 1.46635 | 0
445 | 2.454036 | 0 | 1.494613 | 5.375e-05 | 1.465951 | 0
450 | 2.447206 | 0 | 1.4941095 | 5.25e-05 | 1.465566 | 0
455 | 2.440717 | 0 | 1.4936235 | 5.125e-05 | 1.465193 | 0
460 | 2.434518 | 0 | 1.4931535 | 5e-05 | 1.464833 | 0
465 | 2.428614 | 0 | 1.4926995 | 4.925e-05 | 1.464484 | 0
470 | 2.422962 | 0 | 1.49226 | 4.8e-05 | 1.464146 | 0
475 | 2.4175655 | 0 | 1.49183475 | 4.7e-05 | 1.463819 | 0
480 | 2.41239 | 0 | 1.491423 | 4.6e-05 | 1.463502 | 0
485 | 2.4074385 | 0 | 1.491025 | 4.525e-05 | 1.463195 | 0
490 | 2.402682 | 0 | 1.490639 | 4.45e-05 | 1.462897 | 0
495 | 2.398123 | 0 | 1.490265 | 4.375e-05 | 1.462607 | 0
500 | 2.393737 | 0 | 1.489902 | 4.3e-05 | 1.462326 | 0
505 | 2.389527 | 0 | 1.489551 | 4.25e-05 | 1.462054 | 0
510 | 2.385471 | 0 | 1.48921 | 4.15e-05 | 1.461789 | 0
515 | 2.381572 | 0 | 1.4888795 | 4.1e-05 | 1.461531 | 0
520 | 2.37781 | 0 | 1.488558 | 4.05e-05 | 1.46128 | 0
525 | 2.3741905 | 0 | 1.4882465 | 3.95e-05 | 1.461037 | 0
530 | 2.370694 | 0 | 1.4879435 | 3.9e-05 | 1.460799 | 0
535 | 2.3673245 | 0 | 1.48764975 | 3.85e-05 | 1.460569 | 0
540 | 2.364067 | 0 | 1.4873635 | 3.8e-05 | 1.460344 | 0
545 | 2.360925 | 0 | 1.48708625 | 3.725e-05 | 1.460124 | 0
550 | 2.357884 | 0 | 1.486816 | 3.7e-05 | 1.459911 | 0
555 | 2.354947 | 0 | 1.48655375 | 3.625e-05 | 1.459703 | 0
560 | 2.352102 | 0 | 1.4862985 | 3.6e-05 | 1.4595 | 0
565 | 2.3493525 | 0 | 1.4860495 | 3.55e-05 | 1.459301 | 0
570 | 2.346687 | 0 | 1.485808 | 3.5e-05 | 1.459108 | 0
575 | 2.344107 | 0 | 1.4855725 | 3.475e-05 | 1.458919 | 0
580 | 2.341605 | 0 | 1.4853435 | 3.4e-05 | 1.458735 | 0
585 | 2.3391815 | 0 | 1.48512 | 3.4e-05 | 1.458554 | 0
590 | 2.336829 | 0 | 1.4849025 | 3.35e-05 | 1.458378 | 0
595 | 2.3345485 | 0 | 1.48469075 | 3.3e-05 | 1.458206 | 0
600 | 2.332333 | 0 | 1.484484 | 3.25e-05 | 1.458038 | 0
605 | 2.330185 | 0 | 1.48428275 | 3.25e-05 | 1.457873 | 0
610 | 2.328096 | 0 | 1.484086 | 3.2e-05 | 1.457712 | 0
615 | 2.326068 | 0 | 1.48389475 | 3.15e-05 | 1.457554 | 0
620 | 2.324096 | 0 | 1.483708 | 3.15e-05 | 1.457399 | 0
625 | 2.32218 | 0 | 1.48352575 | 3.125e-05 | 1.457248 | 0
630 | 2.320315 | 0 | 1.483348 | 3.05e-05 | 1.4571 | 0
635 | 2.318503 | 0 | 1.48317425 | 3.05e-05 | 1.456954 | 0
640 | 2.316738 | 0 | 1.483005 | 3.05e-05 | 1.456812 | 0
645 | 2.3150215 | 0 | 1.48283975 | 3e-05 | 1.456672 | 0
650 | 2.313349 | 0 | 1.4826775 | 2.95e-05 | 1.456535 | 0
655 | 2.3117215 | 0 | 1.48252 | 2.95e-05 | 1.4564 | 0
660 | 2.310134 | 0 | 1.482366 | 2.95e-05 | 1.456268 | 0
665 | 2.3085895 | 0 | 1.482215 | 2.925e-05 | 1.456139 | 0
670 | 2.307082 | 0 | 1.4820675 | 2.85e-05 | 1.456011 | 0
675 | 2.305614 | 0 | 1.4819235 | 2.85e-05 | 1.455886 | 0
680 | 2.304182 | 0 | 1.481783 | 2.85e-05 | 1.455764 | 0
685 | 2.302786 | 0 | 1.48164525 | 2.825e-05 | 1.455643 | 0
690 | 2.301422 | 0 | 1.481511 | 2.8e-05 | 1.455524 | 0
695 | 2.3000935 | 0 | 1.481379 | 2.775e-05 | 1.455407 | 0
700 | 2.298795 | 0 | 1.4812505 | 2.75e-05 | 1.455292 | 0
705 | 2.2975285 | 0 | 1.4811245 | 2.75e-05 | 1.455179 | 0
710 | 2.296291 | 0 | 1.4810005 | 2.7e-05 | 1.455068 | 0
715 | 2.295083 | 0 | 1.48088 | 2.7e-05 | 1.454959 | 0
720 | 2.293902 | 0 | 1.4807615 | 2.7e-05 | 1.454851 | 0
725 | 2.29275 | 0 | 1.48064625 | 2.675e-05 | 1.454745 | 0
730 | 2.291622 | 0 | 1.4805325 | 2.65e-05 | 1.45464 | 0
735 | 2.290521 | 0 | 1.48042175 | 2.65e-05 | 1.454537 | 0
740 | 2.289443 | 0 | 1.480313 | 2.6e-05 | 1.454436 | 0
745 | 2.288391 | 0 | 1.4802065 | 2.6e-05 | 1.454335 | 0
750 | 2.287361 | 0 | 1.480102 | 2.6e-05 | 1.454237 | 0
755 | 2.2863535 | 0 | 1.47999975 | 2.6e-05 | 1.454139 | 0
760 | 2.285368 | 0 | 1.4798995 | 2.6e-05 | 1.454043 | 0
765 | 2.2844035 | 0 | 1.4798015 | 2.55e-05 | 1.453948 | 0
770 | 2.283459 | 0 | 1.4797045 | 2.55e-05 | 1.453855 | 0
775 | 2.2825355 | 0 | 1.4796105 | 2.5e-05 | 1.453762 | 0
780 | 2.281631 | 0 | 1.4795175 | 2.5e-05 | 1.453671 | 0
785 | 2.2807455 | 0 | 1.479427 | 2.5e-05 | 1.453581 | 0
790 | 2.279878 | 0 | 1.479338 | 2.5e-05 | 1.453492 | 0
795 | 2.2790285 | 0 | 1.47925025 | 2.5e-05 | 1.453404 | 0
800 | 2.278196 | 0 | 1.4791645 | 2.5e-05 | 1.453317 | 0
805 | 2.2773805 | 0 | 1.4790805 | 2.5e-05 | 1.453231 | 0
810 | 2.276581 | 0 | 1.478998 | 2.4e-05 | 1.453146 | 0
815 | 2.275798 | 0 | 1.47891675 | 2.4e-05 | 1.453062 | 0
820 | 2.27503 | 0 | 1.4788375 | 2.4e-05 | 1.452979 | 0
825 | 2.274278 | 0 | 1.478759 | 2.4e-05 | 1.452897 | 0
830 | 2.273539 | 0 | 1.4786825 | 2.4e-05 | 1.452816 | 0
835 | 2.272816 | 0 | 1.47860725 | 2.4e-05 | 1.452735 | 0
840 | 2.272106 | 0 | 1.478533 | 2.4e-05 | 1.452655 | 0
845 | 2.27141 | 0 | 1.47846075 | 2.4e-05 | 1.452576 | 0
850 | 2.270727 | 0 | 1.4783895 | 2.4e-05 | 1.452498 | 0
855 | 2.2700565 | 0 | 1.47831925 | 2.4e-05 | 1.452421 | 0
860 | 2.269399 | 0 | 1.4782505 | 2.35e-05 | 1.452344 | 0
865 | 2.2687535 | 0 | 1.4781825 | 2.35e-05 | 1.452268 | 0
870 | 2.26812 | 0 | 1.478116 | 2.3e-05 | 1.452193 | 0
875 | 2.267498 | 0 | 1.478051 | 2.3e-05 | 1.452118 | 0
880 | 2.266887 | 0 | 1.477987 | 2.3e-05 | 1.452044 | 0
885 | 2.266288 | 0 | 1.47792375 | 2.3e-05 | 1.451971 | 0
890 | 2.265699 | 0 | 1.4778615 | 2.3e-05 | 1.451898 | 0
895 | 2.265121 | 0 | 1.47780025 | 2.3e-05 | 1.451826 | 0
900 | 2.264553 | 0 | 1.477741 | 2.3e-05 | 1.451754 | 0
Convention n̂ = n − ik (k ≥ 0). Couches : example/database_index/indices.xlsx (base CERTUS) ; silice : substrat id 0 de CERTUS.

## Cible et nominal
λ (nm) | Cible T (%) | Pièce nominale T (%) | Écart (pp)
400 | 0 | 0.851428 | 0.851428
400.4003 | 0 | 1.088851 | 1.088851
400.8009 | 0 | 0.8903575 | 0.8903575
401.202 | 0 | 0.5102324 | 0.5102324
401.6035 | 0 | 0.3039561 | 0.3039561
402.0053 | 0 | 0.2129207 | 0.2129207
402.4076 | 0 | 0.1764468 | 0.1764468
402.8103 | 0 | 0.1705535 | 0.1705535
403.2134 | 0 | 0.1911361 | 0.1911361
403.6168 | 0.5 | 0.2489002 | -0.2510998
404.0207 | 1 | 0.381221 | -0.618779
404.4251 | 1.5 | 0.7018159 | -0.7981841
404.8297 | 2 | 1.618864 | -0.3811356
405.2348 | 5 | 4.754221 | -0.245779
405.6403 | 11.5 | 12.20532 | 0.7053209
406.0463 | 12 | 12.45289 | 0.4528937
406.4525 | 12 | 10.24796 | -1.752036
406.8593 | 12 | 10.60672 | -1.393275
407.2664 | 12 | 12.81742 | 0.817424
407.6739 | 12 | 14.5807 | 2.580703
408.0819 | 12 | 13.48987 | 1.489866
408.4902 | 12 | 11.40988 | -0.5901223
408.899 | 12 | 10.28043 | -1.719573
409.3081 | 12 | 10.3319 | -1.668099
409.7177 | 12 | 11.26898 | -0.73102
410.1277 | 12 | 12.46778 | 0.467783
410.5381 | 12 | 13.08283 | 1.082833
410.9489 | 12 | 12.86154 | 0.8615448
411.3601 | 12 | 12.34215 | 0.3421503
411.7718 | 12 | 12.03831 | 0.03831315
412.1838 | 12 | 12.03735 | 0.03734705
412.5962 | 12 | 12.11788 | 0.1178758
413.0091 | 12 | 12.00662 | 0.006621845
413.4224 | 12 | 11.64469 | -0.3553083
413.8361 | 12 | 11.22772 | -0.7722792
414.2502 | 12 | 11.00099 | -0.9990114
414.6647 | 12 | 11.09796 | -0.9020429
415.0796 | 12 | 11.51896 | -0.4810388
415.495 | 12 | 12.14154 | 0.1415375
415.9108 | 12 | 12.73986 | 0.7398638
416.327 | 12 | 13.07054 | 1.070539
416.7435 | 12 | 13.02218 | 1.022184
417.1605 | 12 | 12.68277 | 0.6827708
417.578 | 12 | 12.26294 | 0.2629407
417.9959 | 12 | 11.97197 | -0.02803325
418.4141 | 13 | 11.95332 | -1.046678
418.8327 | 14 | 12.27866 | -1.721342
419.2519 | 14 | 12.94216 | -1.05784
419.6714 | 14 | 13.82195 | -0.1780532
420.0914 | 14 | 14.65008 | 0.6500776
420.5117 | 14 | 15.10485 | 1.104855
420.9324 | 14 | 15.06161 | 1.061607
421.3536 | 15 | 14.71649 | -0.2835116
421.7753 | 16 | 14.42761 | -1.572391
422.1973 | 16 | 14.48257 | -1.517431
422.6198 | 16 | 15.00319 | -0.9968095
423.0427 | 16 | 15.9258 | -0.07419837
423.466 | 16 | 16.95136 | 0.9513573
423.8897 | 16 | 17.58143 | 1.581429
424.3139 | 16 | 17.43177 | 1.431768
424.7385 | 16 | 16.59949 | 0.5994917
425.1635 | 16 | 15.53332 | -0.4666781
425.589 | 16 | 14.63754 | -1.362456
426.0148 | 15 | 14.09058 | -0.9094173
426.441 | 14 | 13.8819 | -0.1180976
426.8677 | 14 | 13.89499 | -0.1050141
427.2949 | 14 | 13.97567 | -0.02433005
427.7225 | 14 | 14.00368 | 0.003682786
428.1505 | 14 | 13.95318 | -0.04682017
428.5789 | 14 | 13.88934 | -0.1106551
429.0078 | 14 | 13.89957 | -0.1004312
429.437 | 14 | 14.0228 | 0.02279924
429.8667 | 14 | 14.2106 | 0.210604
430.2968 | 14 | 14.33904 | 0.3390411
430.7274 | 14 | 14.2828 | 0.2827955
431.1584 | 14 | 14.01444 | 0.01444357
431.5898 | 14 | 13.64274 | -0.3572575
432.0217 | 14 | 13.34716 | -0.6528366
432.454 | 14 | 13.28091 | -0.7190915
432.8867 | 14 | 13.51138 | -0.4886202
433.3199 | 14 | 13.99986 | -0.0001414587
433.7534 | 14 | 14.58501 | 0.5850108
434.1874 | 14 | 15.01429 | 1.014294
434.6219 | 14 | 15.08227 | 1.082268
435.0568 | 14 | 14.7921 | 0.7920972
435.4921 | 15 | 14.35356 | -0.6464424
435.9279 | 15 | 14.02264 | -0.9773641
436.3641 | 15 | 13.96414 | -1.03586
436.8007 | 15 | 14.21235 | -0.7876483
437.2378 | 15 | 14.67798 | -0.3220193
437.6753 | 15 | 15.17235 | 0.1723511
438.1133 | 15 | 15.49193 | 0.4919251
438.5517 | 15 | 15.55752 | 0.5575226
438.9905 | 15 | 15.48544 | 0.4854444
439.4297 | 15 | 15.50448 | 0.5044832
439.8694 | 16 | 15.82743 | -0.1725726
440.3095 | 17 | 16.56758 | -0.4324172
440.7501 | 18 | 17.70679 | -0.2932092
441.1911 | 19 | 19.05501 | 0.05501332
441.6326 | 20 | 20.26247 | 0.2624709
442.0745 | 21 | 20.99068 | -0.009318742
442.5168 | 21 | 21.1678 | 0.1677978
442.9596 | 21 | 21.03155 | 0.03154854
443.4028 | 21 | 20.89605 | -0.103946
443.8465 | 21 | 20.93926 | -0.06073514
444.2906 | 21 | 21.13136 | 0.131358
444.7352 | 21 | 21.28643 | 0.286431
445.1802 | 21 | 21.20311 | 0.2031083
445.6257 | 21 | 20.83874 | -0.1612587
446.0715 | 21 | 20.37245 | -0.6275489
446.5179 | 21 | 20.09447 | -0.9055251
446.9647 | 21 | 20.25467 | -0.7453335
447.4119 | 21 | 20.98386 | -0.01613953
447.8596 | 22 | 22.24472 | 0.2447189
448.3077 | 23 | 23.76256 | 0.7625554
448.7563 | 24 | 25.03039 | 1.030392
449.2053 | 25 | 25.53072 | 0.5307192
449.6548 | 25 | 25.13565 | 0.1356544
450.1047 | 25 | 24.21198 | -0.7880151
450.5551 | 24 | 23.27974 | -0.7202571
451.0059 | 23 | 22.67296 | -0.327043
451.4572 | 22 | 22.46467 | 0.4646718
451.9089 | 22 | 22.51608 | 0.5160798
452.3611 | 22 | 22.56863 | 0.568631
452.8137 | 22 | 22.39369 | 0.3936857
453.2668 | 22 | 21.94817 | -0.05182862
453.7203 | 22 | 21.41609 | -0.5839097
454.1743 | 22 | 21.09638 | -0.9036223
454.6287 | 22 | 21.26674 | -0.7332603
455.0837 | 22 | 22.1303 | 0.1303034
455.5391 | 22 | 23.80753 | 1.80753
455.9949 | 24 | 26.29574 | 2.295737
456.4511 | 30 | 29.3552 | -0.644798
456.9078 | 35 | 32.44418 | -2.555819
457.365 | 35.2 | 34.82612 | -0.3738753
457.8226 | 35.4 | 36.03162 | 0.6316167
458.2807 | 35.6 | 36.20589 | 0.6058877
458.7393 | 35.8 | 35.9093 | 0.1093043
459.1983 | 36 | 35.67009 | -0.3299114
459.6577 | 36.2 | 35.75428 | -0.4457152
460.1176 | 36.4 | 36.16445 | -0.2355506
460.578 | 36.6 | 36.73221 | 0.1322089
461.0388 | 36.8 | 37.24438 | 0.4443788
461.5002 | 37 | 37.55795 | 0.5579537
461.962 | 37.2 | 37.66312 | 0.4631186
462.4242 | 37.4 | 37.65359 | 0.2535852
462.8869 | 37.6 | 37.64513 | 0.04513159
463.3501 | 37.8 | 37.70058 | -0.09941965
463.8137 | 38 | 37.81459 | -0.1854053
464.2777 | 38.2 | 37.94863 | -0.2513742
464.7423 | 38.4 | 38.08991 | -0.3100923
465.2073 | 38.6 | 38.29313 | -0.3068689
465.6728 | 38.8 | 38.68111 | -0.1188948
466.1388 | 39 | 39.4056 | 0.4056018
466.6052 | 39 | 40.58943 | 1.589429
467.072 | 45 | 42.27585 | -2.724147
467.5393 | 46 | 44.38044 | -1.619561
468.0071 | 47 | 46.66345 | -0.3365486
468.4754 | 48 | 48.75295 | 0.7529498
468.9441 | 49 | 50.27401 | 1.274014
469.4134 | 49.5 | 51.0054 | 1.505404
469.8831 | 50 | 50.99201 | 0.9920118
470.3532 | 50.2 | 50.5041 | 0.304102
470.8238 | 50.4 | 49.89 | -0.5099975
471.2949 | 50.6 | 49.44306 | -1.156939
471.7665 | 50.8 | 49.3431 | -1.456905
472.2386 | 51 | 49.65167 | -1.348333
472.7111 | 51.2 | 50.3269 | -0.8730981
473.184 | 51.4 | 51.24245 | -0.157555
473.6575 | 51.6 | 52.20681 | 0.6068115
474.1314 | 51.8 | 52.99699 | 1.196987
474.6058 | 52 | 53.42344 | 1.423435
475.0807 | 52.2 | 53.40654 | 1.20654
475.556 | 52.4 | 53.01207 | 0.6120699
476.0318 | 52.6 | 52.43504 | -0.1649579
476.5081 | 52.6 | 51.92483 | -0.6751733
476.9849 | 52.6 | 51.69818 | -0.9018178
477.4622 | 53 | 51.87149 | -1.128512
477.9399 | 53 | 52.42301 | -0.5769885
478.4181 | 53 | 53.18254 | 0.1825435
478.8968 | 53 | 53.87391 | 0.8739113
479.3759 | 53 | 54.20601 | 1.206012
479.8556 | 53 | 54.01288 | 1.012876
480.3357 | 53 | 53.35218 | 0.3521837
480.8163 | 53 | 52.48467 | -0.5153302
481.2974 | 53 | 51.74425 | -1.255752
481.779 | 53 | 51.40164 | -1.598358
482.2611 | 52.6 | 51.57654 | -1.023461
482.7436 | 52.6 | 52.20239 | -0.3976091
483.2265 | 52.6 | 53.03431 | 0.434312
483.7101 | 52.4 | 53.70758 | 1.307582
484.1941 | 52.2 | 53.87402 | 1.674017
484.6785 | 52 | 53.38064 | 1.380644
485.1634 | 51.8 | 52.3571 | 0.5571001
485.6489 | 51.6 | 51.14065 | -0.4593527
486.1348 | 51.4 | 50.10644 | -1.293562
486.6212 | 51.2 | 49.52236 | -1.677639
487.1081 | 51 | 49.48705 | -1.512947
487.5955 | 50.8 | 49.92189 | -0.8781124
488.0834 | 50.6 | 50.59387 | -0.0061316
488.5717 | 50.4 | 51.17743 | 0.7774292
489.0605 | 50.2 | 51.37626 | 1.176257
489.5499 | 50 | 51.04896 | 1.048965
490.0397 | 49.8 | 50.27585 | 0.475853
490.53 | 49.6 | 49.30233 | -0.2976658
491.0208 | 49.2 | 48.40315 | -0.7968484
491.5121 | 49 | 47.7687 | -1.2313
492.0038 | 48 | 47.44937 | -0.5506281
492.4961 | 47 | 47.34838 | 0.3483776
492.9889 | 46.8 | 47.2588 | 0.4588014
493.4821 | 46.6 | 46.93267 | 0.3326734
493.9759 | 46.4 | 46.18135 | -0.2186501
494.4702 | 46.2 | 44.9662 | -1.233801
494.9649 | 46 | 43.40891 | -2.591089
495.4601 | 39 | 41.73282 | 2.732819
495.9559 | 38.8 | 40.16858 | 1.368579
496.4521 | 38.6 | 38.88826 | 0.2882566
496.9488 | 38.4 | 37.97925 | -0.4207454
497.446 | 38.2 | 37.45757 | -0.7424343
497.9437 | 38 | 37.28458 | -0.7154244
498.4419 | 38 | 37.38616 | -0.6138362
498.9407 | 38 | 37.66792 | -0.3320833
499.4399 | 38 | 38.03172 | 0.03172181
499.9395 | 38 | 38.38865 | 0.3886453
500.4398 | 38 | 38.66968 | 0.6696811
500.9405 | 38 | 38.83089 | 0.8308865
501.4416 | 38 | 38.85272 | 0.8527182
501.9434 | 38 | 38.73707 | 0.737068
502.4456 | 38 | 38.50414 | 0.5041433
502.9484 | 38 | 38.18833 | 0.1883261
503.4516 | 38.2 | 37.83599 | -0.3640141
503.9552 | 38.2 | 37.50143 | -0.6985701
504.4595 | 38.2 | 37.24124 | -0.9587573
504.9642 | 38.2 | 37.1039 | -1.0961
505.4694 | 38.2 | 37.12437 | -1.07563
505.9752 | 38.2 | 37.31561 | -0.8843853
506.4814 | 38.2 | 37.66292 | -0.5370802
506.9882 | 38.2 | 38.1175 | -0.08250177
507.4954 | 38.2 | 38.6014 | 0.4014018
508.0032 | 38.2 | 39.01679 | 0.8167926
508.5115 | 38.2 | 39.26537 | 1.06537
509.0202 | 38.2 | 39.28189 | 1.081888
509.5296 | 38.2 | 39.05317 | 0.8531709
510.0393 | 38.2 | 38.62856 | 0.428555
510.5497 | 38.2 | 38.10656 | -0.09344085
511.0605 | 38.2 | 37.60587 | -0.5941256
511.5718 | 38.2 | 37.23612 | -0.96388
512.0837 | 38.2 | 37.07472 | -1.125276
512.596 | 38.2 | 37.153 | -1.047004
513.1089 | 38.2 | 37.4527 | -0.7472954
513.6222 | 38.2 | 37.90606 | -0.2939372
514.1362 | 38.2 | 38.40596 | 0.2059586
514.6505 | 38.2 | 38.82924 | 0.6292427
515.1655 | 38.2 | 39.07317 | 0.8731679
515.6809 | 38.2 | 39.08976 | 0.8897622
516.1968 | 38.2 | 38.90394 | 0.7039414
516.7133 | 38.2 | 38.6023 | 0.4023032
517.2302 | 38.4 | 38.29789 | -0.1021069
517.7478 | 38.4 | 38.08981 | -0.3101898
518.2658 | 38.4 | 38.03513 | -0.3648712
518.7843 | 38.4 | 38.13524 | -0.2647639
519.3033 | 38.4 | 38.3392 | -0.06080121
519.823 | 38.4 | 38.56048 | 0.1604842
520.343 | 38.4 | 38.70705 | 0.3070508
520.8637 | 38.4 | 38.71772 | 0.3177231
521.3848 | 38.4 | 38.58833 | 0.1883333
521.9065 | 38.4 | 38.37472 | -0.02528412
522.4286 | 38.4 | 38.16968 | -0.2303171
522.9513 | 38.6 | 38.06579 | -0.5342145
523.4745 | 38.6 | 38.12196 | -0.4780362
523.9983 | 38.6 | 38.34198 | -0.2580201
524.5225 | 38.6 | 38.66777 | 0.06777274
525.0473 | 38.6 | 38.99469 | 0.3946926
525.5726 | 38.6 | 39.20253 | 0.6025267
526.0985 | 38.6 | 39.20393 | 0.6039257
526.6248 | 38.6 | 38.98739 | 0.3873902
527.1518 | 38.6 | 38.62628 | 0.02627866
527.6791 | 38.6 | 38.25324 | -0.3467565
528.2071 | 38.6 | 38.01043 | -0.5895735
528.7356 | 38.8 | 38.00093 | -0.7990749
529.2646 | 38.8 | 38.25611 | -0.5438854
529.7942 | 38.8 | 38.7207 | -0.07929855
530.3242 | 38.8 | 39.25168 | 0.4516799
530.8548 | 38.8 | 39.65031 | 0.8503051
531.3859 | 38.8 | 39.72899 | 0.9289949
531.9176 | 38.8 | 39.39815 | 0.598153
532.4497 | 38.8 | 38.72579 | -0.07421429
532.9825 | 38.8 | 37.9202 | -0.8797997
533.5158 | 39 | 37.25793 | -1.742071
534.0495 | 39 | 37.00822 | -1.991778
534.5838 | 39 | 37.39216 | -1.607841
535.1186 | 39 | 38.58184 | -0.4181583
535.6541 | 39 | 40.69792 | 1.697923
536.19 | 39 | 43.78575 | 4.78575
536.7264 | 39.5 | 47.75789 | 8.257885
537.2635 | 59 | 52.30311 | -6.696887
537.8009 | 60 | 56.80967 | -3.19033
538.339 | 61 | 60.46918 | -0.5308188
538.8777 | 62 | 62.62006 | 0.6200556
539.4168 | 62 | 63.1108 | 1.110803
539.9565 | 62 | 62.35367 | 0.3536719
540.4967 | 61 | 61.02929 | 0.02929218
541.0375 | 60 | 59.73415 | -0.2658521
541.5788 | 59 | 58.82267 | -0.1773304
542.1206 | 59 | 58.40549 | -0.5945095
542.663 | 59 | 58.41314 | -0.586855
543.206 | 59 | 58.67156 | -0.3284352
543.7494 | 59 | 58.98735 | -0.01264741
544.2934 | 59 | 59.22428 | 0.2242792
544.838 | 59 | 59.35544 | 0.3554366
545.3831 | 59 | 59.46604 | 0.4660432
545.9288 | 59 | 59.70922 | 0.7092174
546.475 | 60 | 60.23818 | 0.2381767
547.0217 | 61 | 61.1483 | 0.148298
547.569 | 63 | 62.43892 | -0.5610781
548.1169 | 64 | 64.00172 | 0.001722479
548.6652 | 67 | 65.63932 | -1.360675
549.2141 | 67 | 67.12888 | 0.1288773
549.7637 | 68 | 68.30635 | 0.3063469
550.3136 | 69 | 69.14504 | 0.1450354
550.8642 | 69 | 69.78277 | 0.7827708
551.4154 | 69 | 70.47037 | 1.470369
551.967 | 69 | 71.48099 | 2.480988
552.5193 | 71 | 73.02028 | 2.020279
553.0721 | 77 | 75.16216 | -1.837841
553.6255 | 83 | 77.80347 | -5.196535
554.1793 | 83 | 80.64755 | -2.35245
554.7338 | 83 | 83.25411 | 0.2541059
555.2888 | 83 | 85.17461 | 2.174605
555.8443 | 85 | 86.13423 | 1.13423
556.4004 | 85 | 86.16521 | 1.165207
556.9571 | 85 | 85.58345 | 0.5834506
557.5144 | 85 | 84.81589 | -0.1841121
558.0721 | 85 | 84.20739 | -0.7926078
558.6304 | 85 | 83.88721 | -1.112792
559.1894 | 85 | 83.71698 | -1.283021
559.7488 | 83 | 83.3244 | 0.3244013
560.3088 | 83 | 82.23065 | -0.7693507
560.8694 | 82 | 80.07168 | -1.928321
561.4305 | 70 | 76.81199 | 6.811986
561.9923 | 70 | 72.79967 | 2.799674
562.5545 | 70 | 68.61838 | -1.38162
563.1173 | 70 | 64.83291 | -5.167088
563.6807 | 65 | 61.84575 | -3.154251
564.2447 | 60 | 59.8577 | -0.1423036
564.8092 | 59 | 58.88913 | -0.1108749
565.3742 | 59 | 58.81188 | -0.1881214
565.9399 | 59 | 59.36636 | 0.3663622
566.5061 | 59 | 60.17111 | 1.171109
567.0729 | 59 | 60.79489 | 1.794893
567.6403 | 59 | 60.88203 | 1.88203
568.2081 | 59 | 60.31431 | 1.314313
568.7766 | 59 | 59.28423 | 0.2842282
569.3456 | 59 | 58.21329 | -0.7867094
569.9153 | 59 | 57.58968 | -1.410323
570.4855 | 61 | 57.82998 | -3.170016
571.0562 | 62 | 59.18936 | -2.810636
571.6275 | 63 | 61.66347 | -1.336526
572.1994 | 63 | 64.77715 | 1.777147
572.7719 | 63 | 67.28 | 4.279997
573.3449 | 63 | 67.16434 | 4.164341
573.9186 | 63 | 62.76553 | -0.2344711
574.4927 | 62 | 54.49739 | -7.502606
575.0675 | 61 | 44.72346 | -16.27654
575.6428 | 20 | 35.74194 | 15.74194
576.2187 | 18 | 28.58333 | 10.58333
576.7952 | 18 | 23.2918 | 5.291802
577.3723 | 18 | 19.5293 | 1.529301
577.95 | 17 | 16.92524 | -0.07475766
578.5282 | 17 | 15.1852 | -1.814802
579.1069 | 17 | 14.0984 | -2.901603
579.6863 | 17 | 13.52735 | -3.472647
580.2662 | 17 | 13.3844 | -3.615602
580.8468 | 17 | 13.61234 | -3.387662
581.4279 | 17 | 14.1663 | -2.833703
582.0096 | 17 | 14.99063 | -2.009367
582.5919 | 17 | 15.99135 | -1.008647
583.1748 | 16.5 | 17.01797 | 0.5179701
583.7582 | 16.5 | 17.86426 | 1.36426
584.3423 | 16.5 | 18.32455 | 1.824548
584.9268 | 16.5 | 18.28677 | 1.786766
585.512 | 16.5 | 17.79186 | 1.29186
586.0978 | 16.5 | 17.0047 | 0.5046975
586.6842 | 16 | 16.1264 | 0.1264039
587.2711 | 15 | 15.31842 | 0.3184177
587.8587 | 15 | 14.67968 | -0.3203209
588.4468 | 15 | 14.25523 | -0.7447691
589.0355 | 15 | 14.05236 | -0.9476404
589.6248 | 15 | 14.05474 | -0.9452588
590.2147 | 15 | 14.22795 | -0.7720475
590.8052 | 15 | 14.52104 | -0.4789615
591.3963 | 15 | 14.86899 | -0.1310144
591.9879 | 15 | 15.19895 | 0.1989548
592.5802 | 15 | 15.44469 | 0.4446873
593.1731 | 15 | 15.56463 | 0.5646346
593.7665 | 15 | 15.55352 | 0.5535189
594.3605 | 15 | 15.44081 | 0.4408134
594.9552 | 15 | 15.27701 | 0.2770143
595.5504 | 15 | 15.11466 | 0.1146627
596.1462 | 15 | 14.99331 | -0.00668604
596.7426 | 15 | 14.93232 | -0.06768487
597.3396 | 15 | 14.93 | -0.06999689
597.9372 | 15 | 14.96635 | -0.03365086
598.5354 | 15 | 15.00979 | 0.009793576
599.1342 | 15 | 15.02744 | 0.02743616
599.7336 | 15 | 14.99632 | -0.003675849
600.3336 | 15 | 14.91246 | -0.08753763
600.9342 | 15 | 14.79404 | -0.2059613
601.5354 | 15 | 14.676 | -0.323997
602.1372 | 15 | 14.59958 | -0.4004183
602.7396 | 15 | 14.60143 | -0.3985709
603.3427 | 15 | 14.70507 | -0.2949331
603.9463 | 15 | 14.91399 | -0.08600925
604.5505 | 15 | 15.20648 | 0.2064824
605.1553 | 15 | 15.53393 | 0.5339257
605.7607 | 15 | 15.82344 | 0.8234354
606.3667 | 15 | 15.99257 | 0.9925659
606.9734 | 15 | 15.97635 | 0.9763509
607.5806 | 15 | 15.75458 | 0.7545848
608.1885 | 15 | 15.36366 | 0.3636614
608.797 | 15 | 14.88319 | -0.1168062
609.406 | 15 | 14.40711 | -0.592886
610.0157 | 15 | 14.0185 | -0.9814961
610.626 | 15 | 13.77678 | -1.223219
611.2369 | 15 | 13.71551 | -1.28449
611.8484 | 15 | 13.84446 | -1.155539
612.4605 | 15 | 14.14957 | -0.8504265
613.0732 | 15 | 14.5903 | -0.4096973
613.6865 | 15 | 15.09589 | 0.09589106
614.3006 | 15 | 15.56781 | 0.5678121
614.9151 | 15 | 15.89864 | 0.8986437
615.5303 | 15 | 16.00671 | 1.006713
616.1461 | 15 | 15.86919 | 0.8691876
616.7625 | 15 | 15.53276 | 0.5327566
617.3795 | 15 | 15.09037 | 0.0903668
617.9971 | 15 | 14.64471 | -0.3552935
618.6154 | 15 | 14.2799 | -0.7200963
619.2343 | 15 | 14.04986 | -0.9501408
619.8538 | 15 | 13.97941 | -1.020591
620.4739 | 15 | 14.06874 | -0.9312587
621.0947 | 15 | 14.29743 | -0.7025701
621.716 | 15 | 14.62694 | -0.3730623
622.338 | 15 | 15.00415 | 0.004153827
622.9607 | 15 | 15.36952 | 0.369516
623.5839 | 15 | 15.67006 | 0.6700612
624.2077 | 15.2 | 15.87309 | 0.6730913
624.8322 | 15.4 | 15.97512 | 0.5751234
625.4572 | 15.6 | 15.9997 | 0.3997043
626.083 | 15.7 | 15.98562 | 0.2856197
626.7094 | 15.8 | 15.97234 | 0.1723371
627.3363 | 16 | 15.9898 | -0.01020369
627.9639 | 16.2 | 16.05192 | -0.1480811
628.5921 | 16.4 | 16.1572 | -0.2427964
629.2211 | 16.6 | 16.29318 | -0.3068218
629.8505 | 16.8 | 16.44358 | -0.356417
630.4806 | 17 | 16.59626 | -0.4037395
631.1114 | 17.2 | 16.7507 | -0.4493006
631.7428 | 17.4 | 16.91935 | -0.4806499
632.3748 | 17.6 | 17.12444 | -0.475564
633.0074 | 17.8 | 17.39055 | -0.4094458
633.6407 | 18 | 17.73467 | -0.2653307
634.2747 | 18.2 | 18.15508 | -0.04491732
634.9092 | 18.4 | 18.62327 | 0.2232743
635.5443 | 18.6 | 19.08064 | 0.480636
636.1801 | 18.8 | 19.44469 | 0.6446915
636.8166 | 19 | 19.63144 | 0.6314398
637.4537 | 19 | 19.58906 | 0.5890624
638.0914 | 19 | 19.32445 | 0.3244483
638.7297 | 19 | 18.90721 | -0.09278772
639.3688 | 19 | 18.44535 | -0.554646
640.0084 | 19 | 18.05175 | -0.9482486
640.6486 | 19 | 17.81832 | -1.181684
641.2896 | 19 | 17.80361 | -1.196387
641.9312 | 19 | 18.02983 | -0.9701683
642.5733 | 19 | 18.47776 | -0.5222379
643.2161 | 19 | 19.08052 | 0.08052288
643.8597 | 19 | 19.71792 | 0.7179193
644.5038 | 19 | 20.23 | 1.229995
645.1485 | 19 | 20.4633 | 1.463303
645.794 | 19 | 20.33966 | 1.339655
646.44 | 19 | 19.89988 | 0.8998802
647.0867 | 19 | 19.28544 | 0.2854369
647.7341 | 19 | 18.67156 | -0.3284411
648.3821 | 19 | 18.20639 | -0.7936127
649.0307 | 19 | 17.98334 | -1.016656
649.6801 | 19 | 18.03785 | -0.9621525
650.33 | 19 | 18.34862 | -0.6513829
650.9807 | 19 | 18.83451 | -0.1654934
651.6319 | 19 | 19.35337 | 0.3533725
652.2837 | 19 | 19.72303 | 0.7230322
652.9363 | 18.8 | 19.783 | 0.9829987
653.5895 | 18.6 | 19.47168 | 0.8716784
654.2433 | 18.4 | 18.8566 | 0.4566021
654.8979 | 18.2 | 18.08566 | -0.1143388
655.553 | 18 | 17.29984 | -0.7001595
656.2089 | 17.5 | 16.56746 | -0.9325416
656.8654 | 17 | 15.86369 | -1.136314
657.5224 | 16 | 15.08751 | -0.9124861
658.1803 | 15 | 14.1159 | -0.8840994
658.8387 | 14 | 12.89047 | -1.109535
659.4979 | 11 | 11.47774 | 0.4777387
660.1576 | 10 | 10.04427 | 0.04427341
660.8181 | 9 | 8.761112 | -0.238888
661.4791 | 8 | 7.731508 | -0.2684918
662.1408 | 7 | 6.983127 | -0.01687285
662.8033 | 6.5 | 6.488111 | -0.01188893
663.4663 | 6 | 6.171496 | 0.1714958
664.1301 | 5.5 | 5.895842 | 0.3958418
664.7945 | 5 | 5.452592 | 0.4525921
665.4596 | 4.5 | 4.666296 | 0.1662959
666.1253 | 4 | 3.609611 | -0.3903886
666.7917 | 3.5 | 2.575916 | -0.9240837
667.4587 | 3 | 1.77545 | -1.22455
668.1265 | 2.5 | 1.23183 | -1.26817
668.7948 | 2 | 0.8827405 | -1.11726
669.464 | 1.8 | 0.6619279 | -1.138072
670.1336 | 1.4 | 0.5230112 | -0.8769888
670.8041 | 1.2 | 0.4373197 | -0.7626803
671.4751 | 1 | 0.3886333 | -0.6113667
672.1469 | 0.8 | 0.3691793 | -0.4308207
672.8193 | 0.6 | 0.3780115 | -0.2219885
673.4924 | 0.4 | 0.4219691 | 0.02196906
674.1661 | 0.2 | 0.5194308 | 0.3194308
674.8406 | 0 | 0.6981149 | 0.6981149
675.5157 | 0 | 0.9044147 | 0.9044147
676.1915 | 0 | 0.7940937 | 0.7940937
676.8679 | 0 | 0.4347764 | 0.4347764
677.5451 | 0 | 0.2125301 | 0.2125301
678.2228 | 0 | 0.1113528 | 0.1113528
678.9014 | 0 | 0.06408085 | 0.06408085
679.5805 | 0 | 0.0400582 | 0.0400582
680.2604 | 0 | 0.02683087 | 0.02683087
680.9409 | 0 | 0.01904823 | 0.01904823
681.6221 | 0 | 0.014217 | 0.014217
682.304 | 0 | 0.01109374 | 0.01109374
682.9865 | 0 | 0.009013385 | 0.009013385
683.6698 | 0 | 0.007603455 | 0.007603455
684.3537 | 0 | 0.006647869 | 0.006647869
685.0384 | 0 | 0.006018346 | 0.006018346
685.7237 | 0 | 0.005640248 | 0.005640248
686.4097 | 0 | 0.005474674 | 0.005474674
687.0964 | 0 | 0.005510937 | 0.005510937
687.7837 | 0 | 0.005766095 | 0.005766095
688.4718 | 0 | 0.006292275 | 0.006292275
689.1606 | 0 | 0.007198507 | 0.007198507
689.8499 | 0 | 0.008700062 | 0.008700062
690.5401 | 0 | 0.01123876 | 0.01123876
691.2309 | 0 | 0.01581482 | 0.01581482
691.9224 | 0 | 0.02506513 | 0.02506513
692.6146 | 0 | 0.04780372 | 0.04780372
693.3075 | 0 | 0.1296714 | 0.1296714
694.001 | 0 | 0.998529 | 0.998529
694.6953 | 0 | 1.382006 | 1.382006
695.3902 | 0 | 0.1652955 | 0.1652955
696.0859 | 0 | 0.06425527 | 0.06425527
696.7823 | 0 | 0.03629443 | 0.03629443
697.4793 | 0 | 0.02472542 | 0.02472542
698.1771 | 0 | 0.01876524 | 0.01876524
698.8755 | 0 | 0.01508488 | 0.01508488
699.5747 | 0 | 0.01230207 | 0.01230207
700.2745 | 0 | 0.0097949 | 0.0097949
700.9751 | 0 | 0.007424548 | 0.007424548
701.6763 | 0 | 0.005343787 | 0.005343787
702.3782 | 0 | 0.003714378 | 0.003714378
703.0809 | 0 | 0.002552112 | 0.002552112
703.7843 | 0 | 0.001766566 | 0.001766566
704.4883 | 0 | 0.00124685 | 0.00124685
705.193 | 0 | 0.0009026977 | 0.0009026977
705.8985 | 0 | 0.0006720242 | 0.0006720242
706.6047 | 0 | 0.0005147166 | 0.0005147166
707.3115 | 0 | 0.0004053345 | 0.0004053345
708.0191 | 0 | 0.0003278669 | 0.0003278669
708.7274 | 0 | 0.0002721352 | 0.0002721352
709.4364 | 0 | 0.0002315148 | 0.0002315148
710.1461 | 0 | 0.000201684 | 0.000201684
710.8565 | 0 | 0.0001797781 | 0.0001797781
711.5677 | 0 | 0.0001638563 | 0.0001638563
712.2795 | 0 | 0.0001526278 | 0.0001526278
712.9921 | 0 | 0.0001452285 | 0.0001452285
713.7053 | 0 | 0.0001411148 | 0.0001411148
714.4193 | 0 | 0.0001399761 | 0.0001399761
715.134 | 0 | 0.0001416912 | 0.0001416912
715.8494 | 0 | 0.0001462954 | 0.0001462954
716.5655 | 0 | 0.0001539372 | 0.0001539372
717.2823 | 0 | 0.0001648539 | 0.0001648539
717.9999 | 0 | 0.0001792636 | 0.0001792636
718.7181 | 0 | 0.0001971686 | 0.0001971686
719.4371 | 0 | 0.0002180814 | 0.0002180814
720.1569 | 0 | 0.0002405114 | 0.0002405114
720.8772 | 0 | 0.0002615607 | 0.0002615607
721.5984 | 0 | 0.0002771467 | 0.0002771467
722.3203 | 0 | 0.0002832433 | 0.0002832433
723.0429 | 0 | 0.0002780166 | 0.0002780166
723.7662 | 0 | 0.0002629875 | 0.0002629875
724.4902 | 0 | 0.0002420712 | 0.0002420712
725.215 | 0 | 0.0002194708 | 0.0002194708
725.9404 | 0 | 0.0001982427 | 0.0001982427
726.6666 | 0 | 0.0001800226 | 0.0001800226
727.3936 | 0 | 0.0001654023 | 0.0001654023
728.1212 | 0 | 0.0001544217 | 0.0001544217
728.8496 | 0 | 0.0001469013 | 0.0001469013